## 1-1
佛山市三水区建友混凝土有限公司
标准养护混凝土试件抗压强度检验报告
GD-C3-523□□□
建设单位： | 通号佛山置业有限公司 |  |  | 检验单位：佛山市三水区建友混凝土有限公司试验室
工程名称： | 中国通号·三水天聚广场塔楼1座及地下室 |  |  | 报告日期：2018.12.16
试 件 | 工程 部位 | 强 度 | 试 |  | 件 | 龄 | 个别强度 | 强度代表值
编 号 |  | 等 级 | 尺寸(mm) | 成型日期 | 破型日期 | 期 | (MPa) | (MPa)
E1116-1 | 塔楼1座筏板基础 | C35泵送P6 | 长=150 | 2017-11-16 | 2017-12-14 | 28 | 45.8 | 45.5
|  |  | 宽=150 |  |  |  | 45.5
|  |  | 高=150 |  |  |  | 45.2
E1116-2 | 塔楼1座筏板基础 | C35泵送P6 | 长=150 | 2017-11-16 | 2017-12-14 | 28 | 46.0 | 44.8
|  |  | 宽=150 |  |  |  | 44.6
|  |  | 高=150 |  |  |  | 43.9
E1116-3 | 塔楼1座筏板基础 | C35泵送P6 | 长=150 | 2017-11-16 | 2017-12-14 | 28 | 43.8 | 44.3
|  |  | 宽=150 |  |  |  | 44.6
|  |  | 高=150 |  |  |  | 44.5
E1116-4 | 塔楼1座筏板基础 | C35泵送P6 | 长=150 | 2017-11-16 | 2017-12-14 | 28 | 45.3 | 44.4
|  |  | 宽=150 |  |  |  | 44.3
|  |  | 高=150 |  |  |  | 43.8
E1116-5 | 塔楼1座筏板基础 | C35泵送P6 | 长=150 | 2017-11-16 | 2017-12-14 | 28 | 45.7 | 45.1
|  |  | 宽=150 |  |  |  | 46.2
|  |  | 高=150 |  |  |  | 43.4
E1116-6 | 塔楼1座筏板基础 | C35泵送P6 | 长=150 | 2017-11-16 | 2017-12-14 | 28 | 43.2 | 44.0
|  |  | 宽=150 |  |  |  | 44.6
|  |  | 高=150 |  |  |  | 44.1
E1116-7 | 塔楼1座筏板基础 | C35泵送P6 | 长=150 | 2017-11-16 | 2017-12-14 | 28 | 43.2 | 44.3
|  |  | 宽=150 |  |  |  | 45.6
|  |  | 高=150 |  |  |  | 44.1
E1116-8 | 塔楼1座筏板基础 | C35泵送P6 | 长=150 | 2017-11-16 | 2017-12-14 | 28 | 43.9 | 43.9
|  |  | 宽=150 |  |  |  | 44.5
|  |  | 高=150 |  |  |  | 43.3
E1116-9 | 塔楼1座筏板基础 | C35泵送P6 | 长=150 | 2017-11-16 | 2017-12-14 | 28 | 44.3 | 43.7
|  |  | 宽=150 |  |  |  | 43.1
|  |  | 高=150 |  |  |  | 43.6
E1116-10 | 塔楼1座筏板基础 | C35泵送P6 | 长=150 | 2017-11-16 | 2017-12-14 | 28 | 43.9 | 44.4
|  |  | 宽=150 |  |  |  | 43.2
|  |  | 高=150 |  |  |  | 45.9
E1116-11 | 塔楼1座筏板基础 | C35泵送P6 | 长=150 | 2017-11-16 | 2017-12-14 | 28 | 45.2 | 44.8
|  |  | 宽=150 |  |  |  | 44.8
|  |  | 高=150 |  |  |  | 44.4
E1116-12 | 塔楼1座筏板基础 | C35泵送P6 | 长=150 | 2017-11-16 | 2017-12-14 | 28 | 45.2 | 45.2
|  |  | 宽=150 |  |  |  | 44.9
|  |  | 高=150 |  |  |  | 45.5
E1116-13 | 塔楼1座筏板基础 | C35泵送P6 | 长=150 | 2017-11-16 | 2017-12-14 | 28 | 44.2 | 45.0
|  |  | 宽=150 |  |  |  | 45.8
|  |  | 高=150 |  |  |  | 45.1
E1116-14 | 塔楼1座筏板基础 | C35泵送P6 | 长=150 | 2017-11-16 | 2017-12-14 | 28 | 44.1 | 45.0
|  |  | 宽=150 |  |  |  | 44.9
|  |  | 高=150 |  |  |  | 45.9
J1218-1 | 塔楼1座负一层墙、柱 | C60泵送 | 长=150 | 2017-12-18 | 2018-1-15 | 28 | 75.2 | 76.6
|  |  | 宽=150 |  |  |  | 78.0
|  |  | 高=150 |  |  |  | 76.6
检验单位技术负责人： |  |  |  | 校核： |  |  | 检验：

## 1-2
佛山市三水区建友混凝土有限公司
标准养护混凝土试件抗压强度检验报告
GD-C3-523□□□
建设单位： | 通号佛山置业有限公司 |  |  | 检验单位：佛山市三水区建友混凝土有限公司试验室
工程名称： | 中国通号·三水天聚广场塔楼1座及地下室 |  |  | 报告日期：2018.12.16
试 件 | 工程 部位 | 强 度 | 试 |  | 件 | 龄 | 个别强度 | 强度代表值
编 号 |  | 等 级 | 尺寸(mm) | 成型日期 | 破型日期 | 期 | (MPa) | (MPa)
J1218-2 | 塔楼1座负一层墙、柱 | C60泵送 | 长=150 | 2017-12-18 | 2018-1-15 | 28 | 78.9 | 76.6
|  |  | 宽=150 |  |  |  | 74.9
|  |  | 高=150 |  |  |  | 76.0
J1218-3 | 塔楼1座负一层墙、柱 | C60泵送 | 长=150 | 2017-12-18 | 2018-1-15 | 28 | 77.6 | 76.6
|  |  | 宽=150 |  |  |  | 74.9
|  |  | 高=150 |  |  |  | 77.3
D1228-1 | 塔楼1座负一层梁板、外墙 | C30泵送P6 | 长=150 | 2017-12-28 | 2018-1-25 | 28 | 37.8 | 37.7
|  |  | 宽=150 |  |  |  | 38.4
|  |  | 高=150 |  |  |  | 37.0
D1228-2 | 塔楼1座负一层梁板、外墙 | C30泵送P6 | 长=150 | 2017-12-28 | 2018-1-25 | 28 | 38.3 | 37.9
|  |  | 宽=150 |  |  |  | 37.1
|  |  | 高=150 |  |  |  | 38.2
J0115-1 | 塔楼1座一层墙、柱 | C60泵送 | 长=150 | 2018-1-15 | 2018-2-12 | 28 | 79.0 | 77.9
|  |  | 宽=150 |  |  |  | 77.5
|  |  | 高=150 |  |  |  | 77.1
J0115-2 | 塔楼1座一层墙、柱 | C60泵送 | 长=150 | 2018-1-15 | 2018-2-12 | 28 | 74.2 | 75.8
|  |  | 宽=150 |  |  |  | 77.4
|  |  | 高=150 |  |  |  | 75.9
J0115-3 | 塔楼1座一层墙、柱 | C60泵送 | 长=150 | 2018-1-15 | 2018-2-12 | 28 | 75.8 | 77.0
|  |  | 宽=150 |  |  |  | 76.6
|  |  | 高=150 |  |  |  | 78.7
D0118-1 | 塔楼1座二层梁、板 | C30泵送 | 长=150 | 2018-1-18 | 2018-2-15 | 28 | 37.1 | 37.8
|  |  | 宽=150 |  |  |  | 37.5
|  |  | 高=150 |  |  |  | 38.9
D0118-2 | 塔楼1座二层梁、板 | C30泵送 | 长=150 | 2018-1-18 | 2018-2-15 | 28 | 39.3 | 38.7
|  |  | 宽=150 |  |  |  | 37.4
|  |  | 高=150 |  |  |  | 39.3
D0118-3 | 塔楼1座二层梁、板 | C30泵送 | 长=150 | 2018-1-18 | 2018-2-15 | 28 | 36.9 | 38.2
|  |  | 宽=150 |  |  |  | 39.4
|  |  | 高=150 |  |  |  | 38.2
J0202 | 塔楼1座二层墙、柱 | C60泵送 | 长=150 | 2018-2-2 | 2018-3-2 | 28 | 75.0 | 75.7
|  |  | 宽=150 |  |  |  | 78.1
|  |  | 高=150 |  |  |  | 73.9
D0202-1 | 塔楼1座三层梁、板 | C30泵送 | 长=150 | 2018-2-2 | 2018-3-2 | 28 | 37.5 | 38.1
|  |  | 宽=150 |  |  |  | 37.7
|  |  | 高=150 |  |  |  | 39.0
D0202-2 | 塔楼1座三层梁、板 | C30泵送 | 长=150 | 2018-2-2 | 2018-3-2 | 28 | 38.6 | 37.8
|  |  | 宽=150 |  |  |  | 37.3
|  |  | 高=150 |  |  |  | 37.5
D0202-3 | 塔楼1座三层梁、板 | C30泵送 | 长=150 | 2018-2-2 | 2018-3-2 | 28 | 39.3 | 38.5
|  |  | 宽=150 |  |  |  | 37.8
|  |  | 高=150 |  |  |  | 38.5
J0412-1 | 塔楼1座三层墙、柱 | C60泵送 | 长=150 | 2018-4-12 | 2018-5-10 | 28 | 74.8 | 75.2
|  |  | 宽=150 |  |  |  | 74.8
|  |  | 高=150 |  |  |  | 76.2
检验单位技术负责人： |  |  |  | 校核： |  |  | 检验：

## 1-3
佛山市三水区建友混凝土有限公司
标准养护混凝土试件抗压强度检验报告
GD-C3-523□□□
建设单位： | 通号佛山置业有限公司 |  |  | 检验单位：佛山市三水区建友混凝土有限公司试验室
工程名称： | 中国通号·三水天聚广场塔楼1座及地下室 |  |  | 报告日期：2018.12.16
试 件 | 工程 部位 | 强 度 | 试 |  | 件 | 龄 | 个别强度 | 强度代表值
编 号 |  | 等 级 | 尺寸(mm) | 成型日期 | 破型日期 | 期 | (MPa) | (MPa)
J0412-2 | 塔楼1座三层墙、柱 | C60泵送 | 长=150 | 2018-4-12 | 2018-5-10 | 28 | 76.0 | 76.3
|  |  | 宽=150 |  |  |  | 77.4
|  |  | 高=150 |  |  |  | 75.7
J0412-3 | 塔楼1座三层墙、柱 | C60泵送 | 长=150 | 2018-4-12 | 2018-5-10 | 28 | 74.7 | 75.7
|  |  | 宽=150 |  |  |  | 75.5
|  |  | 高=150 |  |  |  | 76.9
G0429-1 | 塔楼1座四层梁、板 | C45泵送 | 长=150 | 2018-4-29 | 2018-5-27 | 28 | 56.0 | 56.9
|  |  | 宽=150 |  |  |  | 57.4
|  |  | 高=150 |  |  |  | 57.3
G0429-2 | 塔楼1座四层梁、板 | C45泵送 | 长=150 | 2018-4-29 | 2018-5-27 | 28 | 56.7 | 57.7
|  |  | 宽=150 |  |  |  | 57.6
|  |  | 高=150 |  |  |  | 58.7
G0429-3 | 塔楼1座四层梁、板 | C45泵送 | 长=150 | 2018-4-29 | 2018-5-27 | 28 | 58.6 | 58.5
|  |  | 宽=150 |  |  |  | 57.5
|  |  | 高=150 |  |  |  | 59.2
J0514 | 塔楼1座四层墙、柱 | C60泵送 | 长=150 | 2018-5-14 | 2018-6-11 | 28 | 78.5 | 77.5
|  |  | 宽=150 |  |  |  | 79.1
|  |  | 高=150 |  |  |  | 75.0
D0514-1 | 塔楼1座五层梁、板 | C30泵送 | 长=150 | 2018-5-14 | 2018-6-11 | 28 | 38.7 | 38.6
|  |  | 宽=150 |  |  |  | 38.0
|  |  | 高=150 |  |  |  | 39.1
D0514-2 | 塔楼1座五层梁、板 | C30泵送 | 长=150 | 2018-5-14 | 2018-6-11 | 28 | 37.4 | 37.5
|  |  | 宽=150 |  |  |  | 37.2
|  |  | 高=150 |  |  |  | 38.1
J0525-1 | 塔楼1座五层墙、柱 | C60泵送 | 长=150 | 2018-5-25 | 2018-6-22 | 28 | 77.9 | 75.9
|  |  | 宽=150 |  |  |  | 74.8
|  |  | 高=150 |  |  |  | 75.0
D0525-1 | 塔楼1座六层梁、板 | C30泵送 | 长=150 | 2018-5-25 | 2018-6-22 | 28 | 38.3 | 38.8
|  |  | 宽=150 |  |  |  | 39.0
|  |  | 高=150 |  |  |  | 39.1
D0525-2 | 塔楼1座六层梁、板 | C30泵送 | 长=150 | 2018-5-25 | 2018-6-22 | 28 | 36.9 | 37.4
|  |  | 宽=150 |  |  |  | 38.0
|  |  | 高=150 |  |  |  | 37.3
I0529 | 塔楼1座六层墙、柱 | C55泵送 | 长=150 | 2018-5-29 | 2018-6-26 | 28 | 71.1 | 69.8
|  |  | 宽=150 |  |  |  | 68.4
|  |  | 高=150 |  |  |  | 70.0
D0529 | 塔楼1座七层梁、板 | C30泵送 | 长=150 | 2018-5-29 | 2018-6-26 | 28 | 39.2 | 39.3
|  |  | 宽=150 |  |  |  | 39.2
|  |  | 高=150 |  |  |  | 39.4
I0604 | 塔楼1座七层墙、柱 | C55泵送 | 长=150 | 2018-6-4 | 2018-7-2 | 28 | 71.7 | 71.2
|  |  | 宽=150 |  |  |  | 72.3
|  |  | 高=150 |  |  |  | 69.7
D0604-1 | 塔楼1座八层梁、板 | C30泵送 | 长=150 | 2018-6-4 | 2018-7-2 | 28 | 39.2 | 38.0
|  |  | 宽=150 |  |  |  | 37.0
|  |  | 高=150 |  |  |  | 37.9
检验单位技术负责人： |  |  |  | 校核： |  |  | 检验：

## 1-4
佛山市三水区建友混凝土有限公司
标准养护混凝土试件抗压强度检验报告
GD-C3-523□□□
建设单位： | 通号佛山置业有限公司 |  |  | 检验单位：佛山市三水区建友混凝土有限公司试验室
工程名称： | 中国通号·三水天聚广场塔楼1座及地下室 |  |  | 报告日期：2018.12.16
试 件 | 工程 部位 | 强 度 | 试 |  | 件 | 龄 | 个别强度 | 强度代表值
编 号 |  | 等 级 | 尺寸(mm) | 成型日期 | 破型日期 | 期 | (MPa) | (MPa)
H0613 | 塔楼1座八层墙、柱 | C50泵送 | 长=150 | 2018-6-13 | 2018-7-11 | 28 | 63.9 | 64.1
|  |  | 宽=150 |  |  |  | 63.7
|  |  | 高=150 |  |  |  | 64.8
D0613 | 塔楼1座九层梁、板 | C30泵送 | 长=150 | 2018-6-13 | 2018-7-11 | 28 | 38.6 | 37.6
|  |  | 宽=150 |  |  |  | 37.3
|  |  | 高=150 |  |  |  | 36.9
H0620 | 塔楼1座九层墙、柱 | C50泵送 | 长=150 | 2018-6-20 | 2018-7-18 | 28 | 61.5 | 61.9
|  |  | 宽=150 |  |  |  | 61.7
|  |  | 高=150 |  |  |  | 62.6
D0620 | 塔楼1座十层梁、板 | C30泵送 | 长=150 | 2018-6-20 | 2018-7-18 | 28 | 37.6 | 37.7
|  |  | 宽=150 |  |  |  | 38.4
|  |  | 高=150 |  |  |  | 37.0
G0625 | 塔楼1座十层墙、柱 | C45泵送 | 长=150 | 2018-6-25 | 2018-7-23 | 28 | 57.6 | 57.0
|  |  | 宽=150 |  |  |  | 58.1
|  |  | 高=150 |  |  |  | 55.4
D0625 | 塔楼1座十一层梁、板 | C30泵送 | 长=150 | 2018-6-25 | 2018-7-23 | 28 | 38.9 | 39.2
|  |  | 宽=150 |  |  |  | 39.4
|  |  | 高=150 |  |  |  | 39.1
G0706 | 塔楼1座十一层墙、柱 | C45泵送 | 长=150 | 2018-7-6 | 2018-8-3 | 28 | 57.3 | 58.5
|  |  | 宽=150 |  |  |  | 58.9
|  |  | 高=150 |  |  |  | 59.4
D0706 | 塔楼1座十二层梁、板 | C30泵送 | 长=150 | 2018-7-6 | 2018-8-3 | 28 | 37.4 | 37.6
|  |  | 宽=150 |  |  |  | 38.1
|  |  | 高=150 |  |  |  | 37.4
F0714 | 塔楼1座十二层墙、柱 | C40泵送 | 长=150 | 2018-7-14 | 2018-8-11 | 28 | 52.5 | 51.0
|  |  | 宽=150 |  |  |  | 49.7
|  |  | 高=150 |  |  |  | 50.9
E0714-1 | 塔楼1座十三层梁、板 | C35泵送 | 长=150 | 2018-7-14 | 2018-8-11 | 28 | 45.0 | 45.1
|  |  | 宽=150 |  |  |  | 45.1
|  |  | 高=150 |  |  |  | 45.3
F0720 | 塔楼1座十三层墙、柱 | C40泵送 | 长=150 | 2018-7-20 | 2018-8-17 | 28 | 51.6 | 50.5
|  |  | 宽=150 |  |  |  | 50.4
|  |  | 高=150 |  |  |  | 49.7
D0720 | 塔楼1座十四层梁、板 | C30泵送 | 长=150 | 2018-7-20 | 2018-8-17 | 28 | 37.6 | 38.1
|  |  | 宽=150 |  |  |  | 39.5
|  |  | 高=150 |  |  |  | 37.3
E0803-1 | 塔楼1座十四层墙、柱 | C35泵送 | 长=150 | 2018-8-3 | 2018-8-31 | 28 | 44.6 | 44.9
|  |  | 宽=150 |  |  |  | 44.0
|  |  | 高=150 |  |  |  | 46.0
D0803 | 塔楼1座十五层梁、板 | C30泵送 | 长=150 | 2018-8-3 | 2018-8-31 | 28 | 39.5 | 38.9
|  |  | 宽=150 |  |  |  | 38.8
|  |  | 高=150 |  |  |  | 38.4
E0811 | 塔楼1座十五层墙、柱 | C35泵送 | 长=150 | 2018-8-11 | 2018-9-8 | 28 | 44.7 | 44.7
|  |  | 宽=150 |  |  |  | 45.6
|  |  | 高=150 |  |  |  | 43.9
检验单位技术负责人： |  |  |  | 校核： |  |  | 检验：

## 1-5
佛山市三水区建友混凝土有限公司
标准养护混凝土试件抗压强度检验报告
GD-C3-523□□□
建设单位： | 通号佛山置业有限公司 |  |  | 检验单位：佛山市三水区建友混凝土有限公司试验室
工程名称： | 中国通号·三水天聚广场塔楼1座及地下室 |  |  | 报告日期：2018.12.16
试 件 | 工程 部位 | 强 度 | 试 |  | 件 | 龄 | 个别强度 | 强度代表值
编 号 |  | 等 级 | 尺寸(mm) | 成型日期 | 破型日期 | 期 | (MPa) | (MPa)
D0811 | 塔楼1座十六层梁、板 | C30泵送 | 长=150 | 2018-8-11 | 2018-9-8 | 28 | 38.6 | 38.7
|  |  | 宽=150 |  |  |  | 39.0
|  |  | 高=150 |  |  |  | 38.4
D0818-1 | 塔楼1座十六层墙、柱 | C30泵送 | 长=150 | 2018-8-18 | 2018-9-15 | 28 | 38.6 | 38.1
|  |  | 宽=150 |  |  |  | 38.8
|  |  | 高=150 |  |  |  | 37.0
D0818-2 | 塔楼1座十七层梁、板 | C30泵送 | 长=150 | 2018-8-18 | 2018-9-15 | 28 | 38.8 | 38.7
|  |  | 宽=150 |  |  |  | 37.9
|  |  | 高=150 |  |  |  | 39.4
D0825-1 | 塔楼1座十七层墙、柱 | C30泵送 | 长=150 | 2018-8-25 | 2018-9-22 | 28 | 39.0 | 38.6
|  |  | 宽=150 |  |  |  | 38.9
|  |  | 高=150 |  |  |  | 38.0
D0825-2 | 塔楼1座十八层梁、板 | C30泵送 | 长=150 | 2018-8-25 | 2018-9-22 | 28 | 37.9 | 38.5
|  |  | 宽=150 |  |  |  | 38.2
|  |  | 高=150 |  |  |  | 39.5
D0903-1 | 塔楼1座十八层墙、柱 | C30泵送 | 长=150 | 2018-9-3 | 2018-10-1 | 28 | 37.8 | 38.6
|  |  | 宽=150 |  |  |  | 38.6
|  |  | 高=150 |  |  |  | 39.2
D0903-2 | 塔楼1座十九层梁、板 | C30泵送 | 长=150 | 2018-9-3 | 2018-10-1 | 28 | 39.3 | 39.0
|  |  | 宽=150 |  |  |  | 38.6
|  |  | 高=150 |  |  |  | 39.2
D0910-1 | 塔楼1座十九层墙、柱 | C30泵送 | 长=150 | 2018-9-10 | 2018-10-8 | 28 | 39.3 | 38.4
|  |  | 宽=150 |  |  |  | 38.6
|  |  | 高=150 |  |  |  | 37.2
D0910-2 | 塔楼1座二十层梁、板 | C30泵送 | 长=150 | 2018-9-10 | 2018-10-8 | 28 | 38.1 | 37.6
|  |  | 宽=150 |  |  |  | 37.7
|  |  | 高=150 |  |  |  | 37.0
D0922-1 | 塔楼1座二十层墙、柱 | C30泵送 | 长=150 | 2018-9-22 | 2018-10-20 | 28 | 38.2 | 38.2
|  |  | 宽=150 |  |  |  | 37.1
|  |  | 高=150 |  |  |  | 39.2
D0922-2 | 塔楼1座二十一层梁、板 | C30泵送 | 长=150 | 2018-9-22 | 2018-10-20 | 28 | 37.7 | 38.2
|  |  | 宽=150 |  |  |  | 39.5
|  |  | 高=150 |  |  |  | 37.4
D0928-1 | 塔楼1座二十一层墙、柱 | C30泵送 | 长=150 | 2018-9-28 | 2018-10-26 | 28 | 38.7 | 39.0
|  |  | 宽=150 |  |  |  | 39.6
|  |  | 高=150 |  |  |  | 38.5
D0928-2 | 塔楼1座二十二层梁、板 | C30泵送 | 长=150 | 2018-9-28 | 2018-10-26 | 28 | 39.3 | 38.8
|  |  | 宽=150 |  |  |  | 38.7
|  |  | 高=150 |  |  |  | 38.3
D1004-1 | 塔楼1座二十二层墙、柱 | C30泵送 | 长=150 | 2018-10-4 | 2018-11-1 | 28 | 38.9 | 38.8
|  |  | 宽=150 |  |  |  | 39.2
|  |  | 高=150 |  |  |  | 38.2
D1004-2 | 塔楼1座二十三层梁、板 | C30泵送 | 长=150 | 2018-10-4 | 2018-11-1 | 28 | 37.9 | 38.2
|  |  | 宽=150 |  |  |  | 37.5
|  |  | 高=150 |  |  |  | 39.2
检验单位技术负责人： |  |  |  | 校核： |  |  | 检验：

## 1-6
佛山市三水区建友混凝土有限公司
标准养护混凝土试件抗压强度检验报告
GD-C3-523□□□
建设单位： | 通号佛山置业有限公司 |  |  | 检验单位：佛山市三水区建友混凝土有限公司试验室
工程名称： | 中国通号·三水天聚广场塔楼1座及地下室 |  |  | 报告日期：2018.12.16
试 件 | 工程 部位 | 强 度 | 试 |  | 件 | 龄 | 个别强度 | 强度代表值
编 号 |  | 等 级 | 尺寸(mm) | 成型日期 | 破型日期 | 期 | (MPa) | (MPa)
D1010-1 | 塔楼1座二十三层墙、柱 | C30泵送 | 长=150 | 2018-10-10 | 2018-11-7 | 28 | 38.5 | 38.5
|  |  | 宽=150 |  |  |  | 38.2
|  |  | 高=150 |  |  |  | 38.8
D1010-2 | 塔楼1座二十四层梁、板 | C30泵送 | 长=150 | 2018-10-10 | 2018-11-7 | 28 | 37.6 | 38.8
|  |  | 宽=150 |  |  |  | 39.3
|  |  | 高=150 |  |  |  | 39.3
D1015-1 | 塔楼1座二十四层墙、柱 | C30泵送 | 长=150 | 2018-10-15 | 2018-11-12 | 28 | 38.5 | 37.5
|  |  | 宽=150 |  |  |  | 37.1
|  |  | 高=150 |  |  |  | 37.0
D1015-2 | 塔楼1座二十五层梁、板 | C30泵送 | 长=150 | 2018-10-15 | 2018-11-12 | 28 | 39.4 | 38.6
|  |  | 宽=150 |  |  |  | 39.0
|  |  | 高=150 |  |  |  | 37.3
D1020-1 | 塔楼1座二十五层墙、柱 | C30泵送 | 长=150 | 2018-10-20 | 2018-11-17 | 28 | 38.4 | 38.3
|  |  | 宽=150 |  |  |  | 37.6
|  |  | 高=150 |  |  |  | 38.9
D1020-2 | 塔楼1座二十六层梁、板 | C30泵送 | 长=150 | 2018-10-20 | 2018-11-17 | 28 | 37.3 | 37.6
|  |  | 宽=150 |  |  |  | 37.2
|  |  | 高=150 |  |  |  | 38.2
D1027-1 | 塔楼1座二十六层墙、柱 | C30泵送 | 长=150 | 2018-10-27 | 2018-11-24 | 28 | 39.5 | 39.0
|  |  | 宽=150 |  |  |  | 38.0
|  |  | 高=150 |  |  |  | 39.6
D1027-2 | 塔楼1座二十七层梁、板 | C30泵送 | 长=150 | 2018-10-27 | 2018-11-24 | 28 | 37.3 | 37.7
|  |  | 宽=150 |  |  |  | 37.1
|  |  | 高=150 |  |  |  | 38.8
D1102-1 | 塔楼1座二十七层墙、柱 | C30泵送 | 长=150 | 2018-11-2 | 2018-11-30 | 28 | 38.6 | 37.7
|  |  | 宽=150 |  |  |  | 36.9
|  |  | 高=150 |  |  |  | 37.5
D1102-2 | 塔楼1座二十八层梁、板 | C30泵送 | 长=150 | 2018-11-2 | 2018-11-30 | 28 | 37.6 | 38.4
|  |  | 宽=150 |  |  |  | 38.9
|  |  | 高=150 |  |  |  | 38.8
D1107-1 | 塔楼1座二十八层墙、柱 | C30泵送 | 长=150 | 2018-11-7 | 2018-12-5 | 28 | 38.3 | 38.0
|  |  | 宽=150 |  |  |  | 38.1
|  |  | 高=150 |  |  |  | 37.6
D1107-2 | 塔楼1座二十九层梁、板 | C30泵送 | 长=150 | 2018-11-7 | 2018-12-5 | 28 | 38.1 | 37.9
|  |  | 宽=150 |  |  |  | 38.6
|  |  | 高=150 |  |  |  | 37.1
D1112-1 | 塔楼1座二十九层墙、柱 | C30泵送 | 长=150 | 2018-11-12 | 2018-12-10 | 28 | 37.9 | 38.5
|  |  | 宽=150 |  |  |  | 38.5
|  |  | 高=150 |  |  |  | 39.1
D1112-2 | 塔楼1座三十层梁、板 | C30泵送 | 长=150 | 2018-11-12 | 2018-12-10 | 28 | 37.6 | 38.2
|  |  | 宽=150 |  |  |  | 38.8
|  |  | 高=150 |  |  |  | 38.3
D1118-1 | 塔楼1座三十层墙、柱 | C30泵送 | 长=150 | 2018-11-18 | 2018-12-16 | 28 | 37.9 | 38.1
|  |  | 宽=150 |  |  |  | 38.2
|  |  | 高=150 |  |  |  | 38.1
检验单位技术负责人： |  |  |  | 校核： |  |  | 检验：

## 1-7
佛山市三水区建友混凝土有限公司
标准养护混凝土试件抗压强度检验报告
GD-C3-523□□□
建设单位： | 通号佛山置业有限公司 |  |  | 检验单位：佛山市三水区建友混凝土有限公司试验室
工程名称： | 中国通号·三水天聚广场塔楼1座及地下室 |  |  | 报告日期：2018.12.16
试 件 | 工程 部位 | 强 度 | 试 |  | 件 | 龄 | 个别强度 | 强度代表值
编 号 |  | 等 级 | 尺寸(mm) | 成型日期 | 破型日期 | 期 | (MPa) | (MPa)
D1118-2 | 塔楼1座三十一层梁、板 | C30泵送 | 长=150 | 2018-11-18 | 2018-12-16 | 28 | 37.6 | 38.2
|  |  | 宽=150 |  |  |  | 39.2
|  |  | 高=150 |  |  |  | 37.7
|  | 以 |  | 空 | 白
下
检验单位技术负责人： |  |  |  | 校核： |  |  | 检验：

## 2-1
佛山市三水区建友混凝土有限公司
标准养护混凝土试件抗压强度检验报告
GD-C3-523□□□
建设单位： | 通号佛山置业有限公司 |  |  | 检验单位：佛山市三水区建友混凝土有限公司试验室
工程名称： | 中国通号·三水天聚广场塔楼2座及地下室 |  |  | 报告日期：2019.02.07
试 件 | 工程 部位 | 强 度 | 试 |  | 件 | 龄 | 个别强度 | 强度代表值
编 号 |  | 等 级 | 尺寸(mm) | 成型日期 | 破型日期 | 期 | (MPa) | (MPa)
E1125-1 | 塔楼2座筏板基础 | C35泵送P6 | 长=150 | 2017-11-25 | 2017-12-23 | 28 | 44.7 | 44.8
|  |  | 宽=150 |  |  |  | 44.5
|  |  | 高=150 |  |  |  | 45.1
E1125-2 | 塔楼2座筏板基础 | C35泵送P6 | 长=150 | 2017-11-25 | 2017-12-23 | 28 | 43.6 | 43.9
|  |  | 宽=150 |  |  |  | 43.7
|  |  | 高=150 |  |  |  | 44.4
E1125-3 | 塔楼2座筏板基础 | C35泵送P6 | 长=150 | 2017-11-25 | 2017-12-23 | 28 | 46.1 | 44.9
|  |  | 宽=150 |  |  |  | 43.2
|  |  | 高=150 |  |  |  | 45.3
E1125-4 | 塔楼2座筏板基础 | C35泵送P6 | 长=150 | 2017-11-25 | 2017-12-23 | 28 | 43.3 | 44.4
|  |  | 宽=150 |  |  |  | 44.8
|  |  | 高=150 |  |  |  | 45.0
E1125-5 | 塔楼2座筏板基础 | C35泵送P6 | 长=150 | 2017-11-25 | 2017-12-23 | 28 | 43.5 | 43.6
|  |  | 宽=150 |  |  |  | 44.2
|  |  | 高=150 |  |  |  | 43.1
E1125-6 | 塔楼2座筏板基础 | C35泵送P6 | 长=150 | 2017-11-25 | 2017-12-23 | 28 | 46.0 | 45.1
|  |  | 宽=150 |  |  |  | 43.2
|  |  | 高=150 |  |  |  | 46.1
E1125-7 | 塔楼2座筏板基础 | C35泵送P6 | 长=150 | 2017-11-25 | 2017-12-23 | 28 | 44.6 | 44.6
|  |  | 宽=150 |  |  |  | 45.6
|  |  | 高=150 |  |  |  | 43.7
E1125-8 | 塔楼2座筏板基础 | C35泵送P6 | 长=150 | 2017-11-25 | 2017-12-23 | 28 | 44.7 | 45.3
|  |  | 宽=150 |  |  |  | 45.1
|  |  | 高=150 |  |  |  | 46.0
E1125-9 | 塔楼2座筏板基础 | C35泵送P6 | 长=150 | 2017-11-25 | 2017-12-23 | 28 | 45.2 | 44.2
|  |  | 宽=150 |  |  |  | 44.2
|  |  | 高=150 |  |  |  | 43.2
E1125-10 | 塔楼2座筏板基础 | C35泵送P6 | 长=150 | 2017-11-25 | 2017-12-23 | 28 | 43.2 | 44.4
|  |  | 宽=150 |  |  |  | 44.7
|  |  | 高=150 |  |  |  | 45.2
E1125-11 | 塔楼2座筏板基础 | C35泵送P6 | 长=150 | 2017-11-25 | 2017-12-23 | 28 | 44.5 | 44.4
|  |  | 宽=150 |  |  |  | 45.5
|  |  | 高=150 |  |  |  | 43.1
E1125-12 | 塔楼2座筏板基础 | C35泵送P6 | 长=150 | 2017-11-25 | 2017-12-23 | 28 | 43.5 | 43.8
|  |  | 宽=150 |  |  |  | 44.3
|  |  | 高=150 |  |  |  | 43.5
E1125-13 | 塔楼2座筏板基础 | C35泵送P6 | 长=150 | 2017-11-25 | 2017-12-23 | 28 | 44.2 | 44.7
|  |  | 宽=150 |  |  |  | 45.8
|  |  | 高=150 |  |  |  | 44.0
E1125-14 | 塔楼2座筏板基础 | C35泵送P6 | 长=150 | 2017-11-25 | 2017-12-23 | 28 | 44.9 | 44.6
|  |  | 宽=150 |  |  |  | 45.7
|  |  | 高=150 |  |  |  | 43.3
J1219-1 | 塔楼2座负一层墙、柱 | C60泵送 | 长=150 | 2017-12-19 | 2018-1-16 | 28 | 76.9 | 77.4
|  |  | 宽=150 |  |  |  | 76.7
|  |  | 高=150 |  |  |  | 78.7
检验单位技术负责人： |  |  |  | 校核： |  |  | 检验：

## 2-2
佛山市三水区建友混凝土有限公司
标准养护混凝土试件抗压强度检验报告
GD-C3-523□□□
建设单位： | 通号佛山置业有限公司 |  |  | 检验单位：佛山市三水区建友混凝土有限公司试验室
工程名称： | 中国通号·三水天聚广场塔楼2座及地下室 |  |  | 报告日期：2019.02.07
试 件 | 工程 部位 | 强 度 | 试 |  | 件 | 龄 | 个别强度 | 强度代表值
编 号 |  | 等 级 | 尺寸(mm) | 成型日期 | 破型日期 | 期 | (MPa) | (MPa)
J1219-2 | 塔楼2座负一层墙、柱 | C60泵送 | 长=150 | 2017-12-19 | 2018-1-16 | 28 | 75.5 | 76.6
|  |  | 宽=150 |  |  |  | 76.1
|  |  | 高=150 |  |  |  | 78.2
D1226-1 | 塔楼2座一层梁、板 | C30泵送P6 | 长=150 | 2017-12-26 | 2018-1-23 | 28 | 39.4 | 38.6
|  |  | 宽=150 |  |  |  | 37.2
|  |  | 高=150 |  |  |  | 39.1
D1226-2 | 塔楼2座一层梁、板 | C30泵送P6 | 长=150 | 2017-12-26 | 2018-1-23 | 28 | 37.0 | 37.8
|  |  | 宽=150 |  |  |  | 38.8
|  |  | 高=150 |  |  |  | 37.8
D1226-3 | 塔楼2座负一层外墙 | C30泵送P6 | 长=150 | 2017-12-26 | 2018-1-23 | 28 | 38.9 | 38.5
|  |  | 宽=150 |  |  |  | 39.2
|  |  | 高=150 |  |  |  | 37.5
D1226-4 | 塔楼2座负一层外墙 | C30泵送P6 | 长=150 | 2017-12-26 | 2018-1-23 | 28 | 37.2 | 38.4
|  |  | 宽=150 |  |  |  | 39.1
|  |  | 高=150 |  |  |  | 39.0
D1226-5 | 塔楼2座负一层外墙 | C30泵送P6 | 长=150 | 2017-12-26 | 2018-1-23 | 28 | 38.1 | 37.5
|  |  | 宽=150 |  |  |  | 37.3
|  |  | 高=150 |  |  |  | 37.1
D1226-6 | 塔楼2座负一层外墙 | C30泵送P6 | 长=150 | 2017-12-26 | 2018-1-23 | 28 | 38.4 | 38.5
|  |  | 宽=150 |  |  |  | 39.3
|  |  | 高=150 |  |  |  | 37.7
D1226-7 | 塔楼2座负一层外墙 | C30泵送P6 | 长=150 | 2017-12-26 | 2018-1-23 | 28 | 38.1 | 37.9
|  |  | 宽=150 |  |  |  | 37.1
|  |  | 高=150 |  |  |  | 38.5
J0112-1 | 塔楼2座一层墙、柱 | C60泵送 | 长=150 | 2018-1-12 | 2018-2-9 | 28 | 74.3 | 75.4
|  |  | 宽=150 |  |  |  | 77.3
|  |  | 高=150 |  |  |  | 74.8
J0112-2 | 塔楼2座一层墙、柱 | C60泵送 | 长=150 | 2018-1-12 | 2018-2-9 | 28 | 75.2 | 75.9
|  |  | 宽=150 |  |  |  | 76.7
|  |  | 高=150 |  |  |  | 76.0
J0112-3 | 塔楼2座一层墙、柱 | C60泵送 | 长=150 | 2018-1-12 | 2018-2-9 | 28 | 79.1 | 77.1
|  |  | 宽=150 |  |  |  | 74.7
|  |  | 高=150 |  |  |  | 77.6
D0116-1 | 塔楼2座二层梁、板 | C30泵送 | 长=150 | 2018-1-16 | 2018-2-13 | 28 | 39.5 | 38.2
|  |  | 宽=150 |  |  |  | 37.7
|  |  | 高=150 |  |  |  | 37.5
D0116-2 | 塔楼2座二层梁、板 | C30泵送 | 长=150 | 2018-1-16 | 2018-2-13 | 28 | 37.0 | 37.0
|  |  | 宽=150 |  |  |  | 37.0
|  |  | 高=150 |  |  |  | 37.0
D0116-3 | 塔楼2座二层梁、板 | C30泵送 | 长=150 | 2018-1-16 | 2018-2-13 | 28 | 37.2 | 37.3
|  |  | 宽=150 |  |  |  | 37.5
|  |  | 高=150 |  |  |  | 37.3
D0116-4 | 塔楼2座二层梁、板 | C30泵送 | 长=150 | 2018-1-16 | 2018-2-13 | 28 | 39.0 | 39.0
|  |  | 宽=150 |  |  |  | 39.2
|  |  | 高=150 |  |  |  | 38.7
检验单位技术负责人： |  |  |  | 校核： |  |  | 检验：

## 2-3
佛山市三水区建友混凝土有限公司
标准养护混凝土试件抗压强度检验报告
GD-C3-523□□□
建设单位： | 通号佛山置业有限公司 |  |  | 检验单位：佛山市三水区建友混凝土有限公司试验室
工程名称： | 中国通号·三水天聚广场塔楼2座及地下室 |  |  | 报告日期：2019.02.07
试 件 | 工程 部位 | 强 度 | 试 |  | 件 | 龄 | 个别强度 | 强度代表值
编 号 |  | 等 级 | 尺寸(mm) | 成型日期 | 破型日期 | 期 | (MPa) | (MPa)
J0129 | 塔楼2座二层墙、柱 | C60泵送 | 长=150 | 2018-1-29 | 2018-2-26 | 28 | 75.5 | 77.4
|  |  | 宽=150 |  |  |  | 78.2
|  |  | 高=150 |  |  |  | 78.5
D0129-1 | 塔楼2座三层梁、板 | C30泵送 | 长=150 | 2018-1-29 | 2018-2-26 | 28 | 37.8 | 38.1
|  |  | 宽=150 |  |  |  | 38.7
|  |  | 高=150 |  |  |  | 37.8
D0129-2 | 塔楼2座三层梁、板 | C30泵送 | 长=150 | 2018-1-29 | 2018-2-26 | 28 | 39.3 | 38.5
|  |  | 宽=150 |  |  |  | 39.2
|  |  | 高=150 |  |  |  | 37.1
D0129-3 | 塔楼2座三层梁、板 | C30泵送 | 长=150 | 2018-1-29 | 2018-2-26 | 28 | 38.3 | 38.6
|  |  | 宽=150 |  |  |  | 39.2
|  |  | 高=150 |  |  |  | 38.4
J0413-1 | 塔楼2座三层墙、柱 | C60泵送 | 长=150 | 2018-4-13 | 2018-5-11 | 28 | 77.4 | 77.3
|  |  | 宽=150 |  |  |  | 77.8
|  |  | 高=150 |  |  |  | 76.6
J0413-2 | 塔楼2座三层墙、柱 | C60泵送 | 长=150 | 2018-4-13 | 2018-5-11 | 28 | 75.0 | 76.1
|  |  | 宽=150 |  |  |  | 74.8
|  |  | 高=150 |  |  |  | 78.5
J0413-3 | 塔楼2座三层墙、柱 | C60泵送 | 长=150 | 2018-4-13 | 2018-5-11 | 28 | 76.4 | 77.5
|  |  | 宽=150 |  |  |  | 78.0
|  |  | 高=150 |  |  |  | 78.1
G0501-1 | 塔楼2座四层梁、板 | C45泵送 | 长=150 | 2018-5-1 | 2018-5-29 | 28 | 55.8 | 56.5
|  |  | 宽=150 |  |  |  | 56.7
|  |  | 高=150 |  |  |  | 57.1
G0501-2 | 塔楼2座四层梁、板 | C45泵送 | 长=150 | 2018-5-1 | 2018-5-29 | 28 | 55.7 | 55.9
|  |  | 宽=150 |  |  |  | 55.5
|  |  | 高=150 |  |  |  | 56.5
G0501-3 | 塔楼2座四层梁、板 | C45泵送 | 长=150 | 2018-5-1 | 2018-5-29 | 28 | 56.8 | 58.0
|  |  | 宽=150 |  |  |  | 59.4
|  |  | 高=150 |  |  |  | 57.8
J0518 | 塔楼2座四层墙、柱 | C60泵送 | 长=150 | 2018-5-18 | 2018-6-15 | 28 | 79.1 | 78.7
|  |  | 宽=150 |  |  |  | 78.3
|  |  | 高=150 |  |  |  | 78.6
D0518-1 | 塔楼2座五层梁、板 | C30泵送 | 长=150 | 2018-5-18 | 2018-6-15 | 28 | 37.9 | 37.9
|  |  | 宽=150 |  |  |  | 37.0
|  |  | 高=150 |  |  |  | 38.8
D0518-2 | 塔楼2座五层梁、板 | C30泵送 | 长=150 | 2018-5-18 | 2018-6-15 | 28 | 37.5 | 37.6
|  |  | 宽=150 |  |  |  | 38.1
|  |  | 高=150 |  |  |  | 37.1
J0528 | 塔楼2座五层墙、柱 | C60泵送 | 长=150 | 2018-5-28 | 2018-6-25 | 28 | 79.2 | 77.2
|  |  | 宽=150 |  |  |  | 75.7
|  |  | 高=150 |  |  |  | 76.7
D0528-1 | 塔楼2座六层梁、板 | C30泵送 | 长=150 | 2018-5-28 | 2018-6-25 | 28 | 39.5 | 39.1
|  |  | 宽=150 |  |  |  | 38.6
|  |  | 高=150 |  |  |  | 39.2
检验单位技术负责人： |  |  |  | 校核： |  |  | 检验：

## 2-4
佛山市三水区建友混凝土有限公司
标准养护混凝土试件抗压强度检验报告
GD-C3-523□□□
建设单位： | 通号佛山置业有限公司 |  |  | 检验单位：佛山市三水区建友混凝土有限公司试验室
工程名称： | 中国通号·三水天聚广场塔楼2座及地下室 |  |  | 报告日期：2019.02.07
试 件 | 工程 部位 | 强 度 | 试 |  | 件 | 龄 | 个别强度 | 强度代表值
编 号 |  | 等 级 | 尺寸(mm) | 成型日期 | 破型日期 | 期 | (MPa) | (MPa)
D0528-2 | 塔楼2座六层梁、板 | C30泵送 | 长=150 | 2018-5-28 | 2018-6-25 | 28 | 37.0 | 37.7
|  |  | 宽=150 |  |  |  | 37.6
|  |  | 高=150 |  |  |  | 38.5
I0624 | 塔楼2座六层墙、柱 | C55泵送 | 长=150 | 2018-6-24 | 2018-7-22 | 28 | 72.0 | 69.9
|  |  | 宽=150 |  |  |  | 68.0
|  |  | 高=150 |  |  |  | 69.7
D0624 | 塔楼2座七层梁、板 | C30泵送 | 长=150 | 2018-6-24 | 2018-7-22 | 28 | 39.1 | 38.3
|  |  | 宽=150 |  |  |  | 38.8
|  |  | 高=150 |  |  |  | 37.1
I0704 | 塔楼2座7层墙、柱 | C55泵送 | 长=150 | 2018-7-4 | 2018-8-1 | 28 | 68.1 | 68.9
|  |  | 宽=150 |  |  |  | 70.7
|  |  | 高=150 |  |  |  | 67.9
D0704 | 塔楼2座8层梁、板 | C30泵送 | 长=150 | 2018-7-4 | 2018-8-1 | 28 | 38.2 | 37.9
|  |  | 宽=150 |  |  |  | 38.1
|  |  | 高=150 |  |  |  | 37.5
H0722 | 塔楼2座8层墙、柱 | C50泵送 | 长=150 | 2018-7-22 | 2018-8-19 | 28 | 63.5 | 63.7
|  |  | 宽=150 |  |  |  | 64.0
|  |  | 高=150 |  |  |  | 63.5
D0722-1 | 塔楼2座9层梁、板 | C30泵送 | 长=150 | 2018-7-22 | 2018-8-19 | 28 | 37.3 | 38.1
|  |  | 宽=150 |  |  |  | 38.6
|  |  | 高=150 |  |  |  | 38.5
H0731 | 塔楼2座9层墙、柱 | C50泵送 | 长=150 | 2018-7-31 | 2018-8-28 | 28 | 64.7 | 64.1
|  |  | 宽=150 |  |  |  | 61.7
|  |  | 高=150 |  |  |  | 65.8
D0731 | 塔楼2座10层梁、板 | C30泵送 | 长=150 | 2018-7-31 | 2018-8-28 | 28 | 36.9 | 38.2
|  |  | 宽=150 |  |  |  | 39.4
|  |  | 高=150 |  |  |  | 38.2
G0808 | 塔楼2座10层墙、柱 | C45泵送 | 长=150 | 2018-8-8 | 2018-9-5 | 28 | 57.0 | 57.1
|  |  | 宽=150 |  |  |  | 56.2
|  |  | 高=150 |  |  |  | 58.1
D0808 | 塔楼2座11层梁、板 | C30泵送 | 长=150 | 2018-8-8 | 2018-9-5 | 28 | 38.0 | 37.9
|  |  | 宽=150 |  |  |  | 37.4
|  |  | 高=150 |  |  |  | 38.4
G0814 | 塔楼2座11层墙、柱 | C45泵送 | 长=150 | 2018-8-14 | 2018-9-11 | 28 | 56.7 | 57.2
|  |  | 宽=150 |  |  |  | 56.6
|  |  | 高=150 |  |  |  | 58.4
D0814 | 塔楼2座12层梁、板 | C30泵送 | 长=150 | 2018-8-14 | 2018-9-11 | 28 | 37.3 | 37.8
|  |  | 宽=150 |  |  |  | 37.8
|  |  | 高=150 |  |  |  | 38.2
F0821 | 塔楼2座12层墙、柱 | C40泵送 | 长=150 | 2018-8-21 | 2018-9-18 | 28 | 51.9 | 50.9
|  |  | 宽=150 |  |  |  | 50.7
|  |  | 高=150 |  |  |  | 50.3
D0821 | 塔楼2座13层梁、板 | C30泵送 | 长=150 | 2018-8-21 | 2018-9-18 | 28 | 38.2 | 38.4
|  |  | 宽=150 |  |  |  | 38.2
|  |  | 高=150 |  |  |  | 38.8
检验单位技术负责人： |  |  |  | 校核： |  |  | 检验：

## 2-5
佛山市三水区建友混凝土有限公司
标准养护混凝土试件抗压强度检验报告
GD-C3-523□□□
建设单位： | 通号佛山置业有限公司 |  |  | 检验单位：佛山市三水区建友混凝土有限公司试验室
工程名称： | 中国通号·三水天聚广场塔楼2座及地下室 |  |  | 报告日期：2019.02.07
试 件 | 工程 部位 | 强 度 | 试 |  | 件 | 龄 | 个别强度 | 强度代表值
编 号 |  | 等 级 | 尺寸(mm) | 成型日期 | 破型日期 | 期 | (MPa) | (MPa)
F0827 | 塔楼2座13层墙、柱 | C40泵送 | 长=150 | 2018-8-27 | 2018-9-24 | 28 | 51.3 | 50.1
|  |  | 宽=150 |  |  |  | 49.4
|  |  | 高=150 |  |  |  | 49.4
D0827 | 塔楼2座14层梁、板 | C30泵送 | 长=150 | 2018-8-27 | 2018-9-24 | 28 | 38.6 | 38.5
|  |  | 宽=150 |  |  |  | 38.1
|  |  | 高=150 |  |  |  | 38.9
E0907 | 塔楼2座14层墙、柱 | C35泵送 | 长=150 | 2018-9-7 | 2018-10-5 | 28 | 43.2 | 43.6
|  |  | 宽=150 |  |  |  | 44.3
|  |  | 高=150 |  |  |  | 43.3
D0907 | 塔楼2座15层梁、板 | C30泵送 | 长=150 | 2018-9-7 | 2018-10-5 | 28 | 39.0 | 38.0
|  |  | 宽=150 |  |  |  | 37.9
|  |  | 高=150 |  |  |  | 37.1
E0913 | 塔楼2座15层墙、柱 | C35泵送 | 长=150 | 2018-9-13 | 2018-10-11 | 28 | 43.4 | 44.7
|  |  | 宽=150 |  |  |  | 45.8
|  |  | 高=150 |  |  |  | 44.8
D0913 | 塔楼2座16层梁、板 | C30泵送 | 长=150 | 2018-9-13 | 2018-10-11 | 28 | 38.9 | 38.6
|  |  | 宽=150 |  |  |  | 38.1
|  |  | 高=150 |  |  |  | 38.8
D0924-1 | 塔楼2座16层墙、柱 | C30泵送 | 长=150 | 2018-9-24 | 2018-10-22 | 28 | 37.5 | 38.0
|  |  | 宽=150 |  |  |  | 37.1
|  |  | 高=150 |  |  |  | 39.3
D0924-2 | 塔楼2座17层梁、板 | C30泵送 | 长=150 | 2018-9-24 | 2018-10-22 | 28 | 38.0 | 37.9
|  |  | 宽=150 |  |  |  | 38.1
|  |  | 高=150 |  |  |  | 37.7
D1001-1 | 塔楼2座17层墙、柱 | C30泵送 | 长=150 | 2018-10-1 | 2018-10-29 | 28 | 37.4 | 37.9
|  |  | 宽=150 |  |  |  | 38.7
|  |  | 高=150 |  |  |  | 37.5
D1001-2 | 塔楼2座18层梁、板 | C30泵送 | 长=150 | 2018-10-1 | 2018-10-29 | 28 | 37.3 | 38.8
|  |  | 宽=150 |  |  |  | 39.5
|  |  | 高=150 |  |  |  | 39.5
D1006-1 | 塔楼2座18层墙、柱 | C30泵送 | 长=150 | 2018-10-6 | 2018-11-3 | 28 | 37.2 | 38.1
|  |  | 宽=150 |  |  |  | 38.4
|  |  | 高=150 |  |  |  | 38.6
D1006-2 | 塔楼2座19层梁、板 | C30泵送 | 长=150 | 2018-10-6 | 2018-11-3 | 28 | 38.1 | 38.0
|  |  | 宽=150 |  |  |  | 38.5
|  |  | 高=150 |  |  |  | 37.3
D1010-3 | 塔楼2座19层墙、柱 | C30泵送 | 长=150 | 2018-10-10 | 2018-11-7 | 28 | 39.2 | 38.5
|  |  | 宽=150 |  |  |  | 39.0
|  |  | 高=150 |  |  |  | 37.4
D1010-4 | 塔楼2座20层梁、板 | C30泵送 | 长=150 | 2018-10-10 | 2018-11-7 | 28 | 38.3 | 38.0
|  |  | 宽=150 |  |  |  | 37.8
|  |  | 高=150 |  |  |  | 38.0
D1018-1 | 塔楼2座20层墙、柱 | C30泵送 | 长=150 | 2018-10-18 | 2018-11-15 | 28 | 38.3 | 38.2
|  |  | 宽=150 |  |  |  | 38.5
|  |  | 高=150 |  |  |  | 37.6
检验单位技术负责人： |  |  |  | 校核： |  |  | 检验：

## 2-6
佛山市三水区建友混凝土有限公司
标准养护混凝土试件抗压强度检验报告
GD-C3-523□□□
建设单位： | 通号佛山置业有限公司 |  |  | 检验单位：佛山市三水区建友混凝土有限公司试验室
工程名称： | 中国通号·三水天聚广场塔楼2座及地下室 |  |  | 报告日期：2019.02.07
试 件 | 工程 部位 | 强 度 | 试 |  | 件 | 龄 | 个别强度 | 强度代表值
编 号 |  | 等 级 | 尺寸(mm) | 成型日期 | 破型日期 | 期 | (MPa) | (MPa)
D1018-2 | 塔楼2座21层梁、板 | C30泵送 | 长=150 | 2018-10-18 | 2018-11-15 | 28 | 37.3 | 37.9
|  |  | 宽=150 |  |  |  | 38.2
|  |  | 高=150 |  |  |  | 38.2
D1023-1 | 塔楼2座21层墙、柱 | C30泵送 | 长=150 | 2018-10-23 | 2018-11-20 | 28 | 38.7 | 38.4
|  |  | 宽=150 |  |  |  | 39.4
|  |  | 高=150 |  |  |  | 37.2
D1023-2 | 塔楼2座22层梁、板 | C30泵送 | 长=150 | 2018-10-23 | 2018-11-20 | 28 | 38.6 | 38.2
|  |  | 宽=150 |  |  |  | 38.3
|  |  | 高=150 |  |  |  | 37.8
D1026-1 | 塔楼2座22层墙、柱 | C30泵送 | 长=150 | 2018-10-26 | 2018-11-23 | 28 | 37.2 | 37.9
|  |  | 宽=150 |  |  |  | 38.5
|  |  | 高=150 |  |  |  | 38.0
D1026-2 | 塔楼2座23层梁、板 | C30泵送 | 长=150 | 2018-10-26 | 2018-11-23 | 28 | 39.4 | 38.7
|  |  | 宽=150 |  |  |  | 39.2
|  |  | 高=150 |  |  |  | 37.5
D1101-1 | 塔楼2座23层墙、柱 | C30泵送 | 长=150 | 2018-11-1 | 2018-11-29 | 28 | 39.4 | 38.5
|  |  | 宽=150 |  |  |  | 37.8
|  |  | 高=150 |  |  |  | 38.3
D1101-2 | 塔楼2座24层梁、板 | C30泵送 | 长=150 | 2018-11-1 | 2018-11-29 | 28 | 37.8 | 38.3
|  |  | 宽=150 |  |  |  | 37.6
|  |  | 高=150 |  |  |  | 39.3
D1106-1 | 塔楼2座24层墙、柱 | C30泵送 | 长=150 | 2018-11-6 | 2018-12-4 | 28 | 38.6 | 38.4
|  |  | 宽=150 |  |  |  | 39.0
|  |  | 高=150 |  |  |  | 37.6
D1106-2 | 塔楼2座25层梁、板 | C30泵送 | 长=150 | 2018-11-6 | 2018-12-4 | 28 | 39.1 | 38.7
|  |  | 宽=150 |  |  |  | 37.8
|  |  | 高=150 |  |  |  | 39.1
D1111-1 | 塔楼2座25层墙、柱 | C30泵送 | 长=150 | 2018-11-11 | 2018-12-9 | 28 | 37.6 | 38.1
|  |  | 宽=150 |  |  |  | 37.8
|  |  | 高=150 |  |  |  | 39.1
D1111-2 | 塔楼2座26层梁、板 | C30泵送 | 长=150 | 2018-11-11 | 2018-12-9 | 28 | 36.9 | 38.0
|  |  | 宽=150 |  |  |  | 38.6
|  |  | 高=150 |  |  |  | 38.5
D1119-1 | 塔楼2座26层墙、柱 | C30泵送 | 长=150 | 2018-11-19 | 2018-12-17 | 28 | 39.4 | 38.5
|  |  | 宽=150 |  |  |  | 37.3
|  |  | 高=150 |  |  |  | 38.8
D1119-2 | 塔楼2座27层梁、板 | C30泵送 | 长=150 | 2018-11-19 | 2018-12-17 | 28 | 38.6 | 37.9
|  |  | 宽=150 |  |  |  | 37.5
|  |  | 高=150 |  |  |  | 37.5
D1124-1 | 塔楼2座27层墙、柱 | C30泵送 | 长=150 | 2018-11-24 | 2018-12-22 | 28 | 39.2 | 38.2
|  |  | 宽=150 |  |  |  | 37.0
|  |  | 高=150 |  |  |  | 38.4
D1124-2 | 塔楼2座28层梁、板 | C30泵送 | 长=150 | 2018-11-24 | 2018-12-22 | 28 | 38.2 | 38.1
|  |  | 宽=150 |  |  |  | 39.2
|  |  | 高=150 |  |  |  | 37.0
检验单位技术负责人： |  |  |  | 校核： |  |  | 检验：

## 2-7
佛山市三水区建友混凝土有限公司
标准养护混凝土试件抗压强度检验报告
GD-C3-523□□□
建设单位： | 通号佛山置业有限公司 |  |  | 检验单位：佛山市三水区建友混凝土有限公司试验室
工程名称： | 中国通号·三水天聚广场塔楼2座及地下室 |  |  | 报告日期：2019.02.07
试 件 | 工程 部位 | 强 度 | 试 |  | 件 | 龄 | 个别强度 | 强度代表值
编 号 |  | 等 级 | 尺寸(mm) | 成型日期 | 破型日期 | 期 | (MPa) | (MPa)
D1202-1 | 塔楼2座28层墙、柱 | C30泵送 | 长=150 | 2018-12-2 | 2018-12-30 | 28 | 39.2 | 38.5
|  |  | 宽=150 |  |  |  | 38.8
|  |  | 高=150 |  |  |  | 37.4
D1202-2 | 塔楼2座29层梁、板 | C30泵送 | 长=150 | 2018-12-2 | 2018-12-30 | 28 | 38.0 | 38.7
|  |  | 宽=150 |  |  |  | 39.1
|  |  | 高=150 |  |  |  | 39.0
D1208-1 | 塔楼2座29层墙、柱 | C30泵送 | 长=150 | 2018-12-8 | 2019-1-5 | 28 | 38.4 | 38.3
|  |  | 宽=150 |  |  |  | 37.4
|  |  | 高=150 |  |  |  | 39.2
D1208-2 | 塔楼2座30层梁、板 | C30泵送 | 长=150 | 2018-12-8 | 2019-1-5 | 28 | 38.6 | 38.5
|  |  | 宽=150 |  |  |  | 38.0
|  |  | 高=150 |  |  |  | 38.8
D1218-1 | 塔楼2座30层墙、柱 | C30泵送 | 长=150 | 2018-12-18 | 2019-1-15 | 28 | 37.9 | 37.7
|  |  | 宽=150 |  |  |  | 38.0
|  |  | 高=150 |  |  |  | 37.3
D1218-2 | 塔楼2座31层梁、板 | C30泵送 | 长=150 | 2018-12-18 | 2019-1-15 | 28 | 39.1 | 38.7
|  |  | 宽=150 |  |  |  | 38.0
|  |  | 高=150 |  |  |  | 39.1
D1225 | 塔楼2座女儿墙和机房层 | C30泵送 | 长=150 | 2018-12-25 | 2019-1-22 | 28 | 38.7 | 38.4
|  |  | 宽=150 |  |  |  | 37.5
|  |  | 高=150 |  |  |  | 38.9
D0110 | 塔楼2座屋面层 | C30泵送 | 长=150 | 2019-1-10 | 2019-2-7 | 28 | 38.5 | 38.6
|  |  | 宽=150 |  |  |  | 38.6
|  |  | 高=150 |  |  |  | 38.7
|  | 以 |  | 空 | 白
下
检验单位技术负责人： |  |  |  | 校核： |  |  | 检验：

## 2-8
佛山市三水区建友混凝土有限公司
标准养护混凝土试件抗压强度检验报告
GD-C3-523□□□
建设单位： | 通号佛山置业有限公司 |  |  | 检验单位：佛山市三水区建友混凝土有限公司试验室
工程名称： | 中国通号·三水天聚广场西区裙楼13座及地下室 |  |  | 报告日期：2019.02.12
试 件 | 工程 部位 | 强 度 | 试 |  | 件 | 龄 | 个别强度 | 强度代表值
编 号 |  | 等 级 | 尺寸(mm) | 成型日期 | 破型日期 | 期 | (MPa) | (MPa)
E0315-1 | 14-19\A-F轴承台基础 | C35泵送P6 | 长=150 | 2018-3-15 | 2018-4-12 | 28 | 44.7 | 44.8
|  |  | 宽=150 |  |  |  | 45.2
|  |  | 高=150 |  |  |  | 44.4
E0315-2 | 14-19\A-F轴承台基础 | C35泵送P6 | 长=150 | 2018-3-15 | 2018-4-12 | 28 | 43.2 | 44.1
|  |  | 宽=150 |  |  |  | 44.2
|  |  | 高=150 |  |  |  | 44.8
E0315-3 | 14-19\A-F轴承台基础 | C35泵送P6 | 长=150 | 2018-3-15 | 2018-4-12 | 28 | 44.9 | 44.3
|  |  | 宽=150 |  |  |  | 43.7
|  |  | 高=150 |  |  |  | 44.2
E0315-4 | 14-19\A-F轴承台基础 | C35泵送P6 | 长=150 | 2018-3-15 | 2018-4-12 | 28 | 46.1 | 45.1
|  |  | 宽=150 |  |  |  | 44.9
|  |  | 高=150 |  |  |  | 44.1
E0315-5 | 14-19\A-F轴承台基础 | C35泵送P6 | 长=150 | 2018-3-15 | 2018-4-12 | 28 | 43.6 | 43.6
|  |  | 宽=150 |  |  |  | 43.4
|  |  | 高=150 |  |  |  | 43.7
J0327-1 | 14-19\A-F轴负一层墙、柱 | C60泵送 | 长=150 | 2018-3-27 | 2018-4-24 | 28 | 76.5 | 75.6
|  |  | 宽=150 |  |  |  | 75.0
|  |  | 高=150 |  |  |  | 75.2
J0327-2 | 14-19\A-F轴负一层墙、柱 | C60泵送 | 长=150 | 2018-3-27 | 2018-4-24 | 28 | 74.0 | 74.2
|  |  | 宽=150 |  |  |  | 74.5
|  |  | 高=150 |  |  |  | 74.1
D0406-1 | 14-19\A-F轴负一层外墙 | C30泵送P6 | 长=150 | 2018-4-6 | 2018-5-4 | 28 | 37.1 | 38.1
|  |  | 宽=150 |  |  |  | 38.7
|  |  | 高=150 |  |  |  | 38.6
D0406-2 | 14-19\A-F轴一层梁、板 | C30泵送P6 | 长=150 | 2018-4-6 | 2018-5-4 | 28 | 37.7 | 38.8
|  |  | 宽=150 |  |  |  | 39.2
|  |  | 高=150 |  |  |  | 39.4
D0406-3 | 14-19\A-F轴一层梁、板 | C30泵送P6 | 长=150 | 2018-4-6 | 2018-5-4 | 28 | 37.0 | 38.1
|  |  | 宽=150 |  |  |  | 38.3
|  |  | 高=150 |  |  |  | 39.1
E0406-1 | 14-19\A-F轴负一层内墙 | C35泵送P6 | 长=150 | 2018-4-6 | 2018-5-4 | 28 | 43.1 | 43.8
|  |  | 宽=150 |  |  |  | 43.7
|  |  | 高=150 |  |  |  | 44.5
E0406-2 | 14-19\A-F轴负一层内墙 | C35泵送P6 | 长=150 | 2018-4-6 | 2018-5-4 | 28 | 43.9 | 44.7
|  |  | 宽=150 |  |  |  | 45.5
|  |  | 高=150 |  |  |  | 44.6
E0406-3 | 14-19\A-F轴一层梁、板 | C35泵送P6 | 长=150 | 2018-4-6 | 2018-5-4 | 28 | 43.1 | 43.7
|  |  | 宽=150 |  |  |  | 43.5
|  |  | 高=150 |  |  |  | 44.6
E0406-4 | 14-19\A-F轴一层梁、板 | C35泵送P6 | 长=150 | 2018-4-6 | 2018-5-4 | 28 | 45.2 | 45.0
|  |  | 宽=150 |  |  |  | 46.1
|  |  | 高=150 |  |  |  | 43.8
J0611 | 14-19\A-F轴一层墙柱 | C60泵送 | 长=150 | 2018-6-11 | 2018-7-9 | 28 | 74.3 | 77.0
|  |  | 宽=150 |  |  |  | 78.8
|  |  | 高=150 |  |  |  | 77.8
检验单位技术负责人： |  |  |  | 校核： |  |  | 检验：

## 3-1
佛山市三水区建友混凝土有限公司
标准养护混凝土试件抗压强度检验报告
GD-C3-523□□□
建设单位： | 通号佛山置业有限公司 |  |  | 检验单位：佛山市三水区建友混凝土有限公司试验室
工程名称： | 中国通号·三水天聚广场西区裙楼13座及地下室 |  |  | 报告日期：2019.02.12
试 件 | 工程 部位 | 强 度 | 试 |  | 件 | 龄 | 个别强度 | 强度代表值
编 号 |  | 等 级 | 尺寸(mm) | 成型日期 | 破型日期 | 期 | (MPa) | (MPa)
D0611 | 14-19\A-F轴二层梁板 | C30泵送 | 长=150 | 2018-6-11 | 2018-7-9 | 28 | 37.6 | 38.3
|  |  | 宽=150 |  |  |  | 39.2
|  |  | 高=150 |  |  |  | 38.2
J0806-1 | 14-19\A-F轴二层墙柱 | C60泵送 | 长=150 | 2018-8-6 | 2018-9-3 | 28 | 75.7 | 76.5
|  |  | 宽=150 |  |  |  | 77.0
|  |  | 高=150 |  |  |  | 76.8
J0806-2 | 14-19\A-F轴二层墙柱 | C60泵送 | 长=150 | 2018-8-6 | 2018-9-3 | 28 | 75.9 | 75.5
|  |  | 宽=150 |  |  |  | 76.0
|  |  | 高=150 |  |  |  | 74.8
E0806-1 | 14-19\A-F轴三层梁板 | C35泵送 | 长=150 | 2018-8-6 | 2018-9-3 | 28 | 44.4 | 44.6
|  |  | 宽=150 |  |  |  | 43.7
|  |  | 高=150 |  |  |  | 45.7
E0806-2 | 14-19\A-F轴三层梁板 | C35泵送 | 长=150 | 2018-8-6 | 2018-9-3 | 28 | 44.2 | 44.1
|  |  | 宽=150 |  |  |  | 43.7
|  |  | 高=150 |  |  |  | 44.6
E0806-3 | 14-19\A-F轴三层梁板 | C35泵送 | 长=150 | 2018-8-6 | 2018-9-3 | 28 | 43.1 | 44.3
|  |  | 宽=150 |  |  |  | 45.0
|  |  | 高=150 |  |  |  | 44.8
D0910-3 | 14-19\A-F轴女儿墙 | C30泵送 | 长=150 | 2018-9-10 | 2018-10-8 | 28 | 39.4 | 38.0
|  |  | 宽=150 |  |  |  | 37.3
|  |  | 高=150 |  |  |  | 37.3
F1127-1 | 14-19\A-F轴三层墙柱 | C40泵送 | 长=150 | 2018-11-27 | 2018-12-25 | 28 | 51.5 | 51.6
|  |  | 宽=150 |  |  |  | 52.6
|  |  | 高=150 |  |  |  | 50.6
D1127-1 | 14-19\A-F轴四层梁板 | C30泵送 | 长=150 | 2018-11-27 | 2018-12-25 | 28 | 37.6 | 38.0
|  |  | 宽=150 |  |  |  | 37.6
|  |  | 高=150 |  |  |  | 38.9
D0109 | 14-19\A-F轴屋面层 | C30泵送 | 长=150 | 2019-1-9 | 2019-2-6 | 28 | 38.0 | 38.1
|  |  | 宽=150 |  |  |  | 37.9
|  |  | 高=150 |  |  |  | 38.5
E1024-1 | 1-5\A-F轴承台基础 | C35泵送P6 | 长=150 | 2017-10-24 | 2017-11-21 | 28 | 44.1 | 44.7
|  |  | 宽=150 |  |  |  | 45.4
|  |  | 高=150 |  |  |  | 44.5
E1024-2 | 1-5\A-F轴承台基础 | C35泵送P6 | 长=150 | 2017-10-24 | 2017-11-21 | 28 | 45.1 | 44.1
|  |  | 宽=150 |  |  |  | 43.2
|  |  | 高=150 |  |  |  | 43.8
E1024-3 | 1-5\A-F轴承台基础 | C35泵送P6 | 长=150 | 2017-10-24 | 2017-11-21 | 28 | 43.6 | 44.5
|  |  | 宽=150 |  |  |  | 44.6
|  |  | 高=150 |  |  |  | 45.4
E1024-4 | 1-5\A-F轴承台基础 | C35泵送P6 | 长=150 | 2017-10-24 | 2017-11-21 | 28 | 46.2 | 45.7
|  |  | 宽=150 |  |  |  | 44.8
|  |  | 高=150 |  |  |  | 46.1
E1024-5 | 1-5\A-F轴承台基础 | C35泵送P6 | 长=150 | 2017-10-24 | 2017-11-21 | 28 | 43.6 | 43.3
|  |  | 宽=150 |  |  |  | 43.1
|  |  | 高=150 |  |  |  | 43.3
检验单位技术负责人： |  |  |  | 校核： |  |  | 检验：

## 3-2
佛山市三水区建友混凝土有限公司
标准养护混凝土试件抗压强度检验报告
GD-C3-523□□□
建设单位： | 通号佛山置业有限公司 |  |  | 检验单位：佛山市三水区建友混凝土有限公司试验室
工程名称： | 中国通号·三水天聚广场西区裙楼13座及地下室 |  |  | 报告日期：2019.02.12
试 件 | 工程 部位 | 强 度 | 试 |  | 件 | 龄 | 个别强度 | 强度代表值
编 号 |  | 等 级 | 尺寸(mm) | 成型日期 | 破型日期 | 期 | (MPa) | (MPa)
J1221-1 | 1-5\A-F轴负一层墙柱 | C60泵送 | 长=150 | 2017-12-21 | 2018-1-18 | 28 | 75.4 | 75.9
|  |  | 宽=150 |  |  |  | 76.9
|  |  | 高=150 |  |  |  | 75.4
J1221-2 | 1-5\A-F轴负一层墙柱 | C60泵送 | 长=150 | 2017-12-21 | 2018-1-18 | 28 | 75.5 | 77.6
|  |  | 宽=150 |  |  |  | 79.0
|  |  | 高=150 |  |  |  | 78.3
J1221-3 | 1-5\A-F轴负一层墙柱 | C60泵送 | 长=150 | 2017-12-21 | 2018-1-18 | 28 | 78.3 | 77.1
|  |  | 宽=150 |  |  |  | 79.0
|  |  | 高=150 |  |  |  | 74.1
D1224-1 | 1-5\A-F轴一层梁板 | C30泵送P6 | 长=150 | 2017-12-24 | 2018-1-21 | 28 | 37.0 | 37.4
|  |  | 宽=150 |  |  |  | 37.2
|  |  | 高=150 |  |  |  | 38.2
D1224-2 | 1-5\A-F轴负一层外墙 | C30泵送P6 | 长=150 | 2017-12-24 | 2018-1-21 | 28 | 37.9 | 38.6
|  |  | 宽=150 |  |  |  | 38.3
|  |  | 高=150 |  |  |  | 39.5
D1224-3 | 1-5\A-F轴负一层外墙 | C30泵送P6 | 长=150 | 2017-12-24 | 2018-1-21 | 28 | 37.4 | 38.1
|  |  | 宽=150 |  |  |  | 38.4
|  |  | 高=150 |  |  |  | 38.4
E1210-1 | 1-7\E-J轴承台基础 | C35泵送P6 | 长=150 | 2017-12-10 | 2018-1-7 | 28 | 45.3 | 44.8
|  |  | 宽=150 |  |  |  | 45.5
|  |  | 高=150 |  |  |  | 43.6
E1210-2 | 1-7\E-J轴承台基础 | C35泵送P6 | 长=150 | 2017-12-10 | 2018-1-7 | 28 | 44.5 | 44.6
|  |  | 宽=150 |  |  |  | 44.8
|  |  | 高=150 |  |  |  | 44.4
E1210-3 | 1-7\E-J轴承台基础 | C35泵送P6 | 长=150 | 2017-12-10 | 2018-1-7 | 28 | 44.4 | 44.6
|  |  | 宽=150 |  |  |  | 45.9
|  |  | 高=150 |  |  |  | 43.6
E1210-4 | 1-7\E-J轴承台基础 | C35泵送P6 | 长=150 | 2017-12-10 | 2018-1-7 | 28 | 45.8 | 45.6
|  |  | 宽=150 |  |  |  | 46.2
|  |  | 高=150 |  |  |  | 44.8
E1210-5 | 1-7\E-J轴承台基础 | C35泵送P6 | 长=150 | 2017-12-10 | 2018-1-7 | 28 | 44.0 | 44.7
|  |  | 宽=150 |  |  |  | 45.5
|  |  | 高=150 |  |  |  | 44.5
J1224 | 1-7\E-J轴负一层墙柱 | C60泵送 | 长=150 | 2017-12-24 | 2018-1-21 | 28 | 77.2 | 78.3
|  |  | 宽=150 |  |  |  | 79.1
|  |  | 高=150 |  |  |  | 78.6
D1224-4 | 1-7\E-J轴一层梁板 | C30泵送P6 | 长=150 | 2017-12-24 | 2018-1-21 | 28 | 38.6 | 37.9
|  |  | 宽=150 |  |  |  | 36.9
|  |  | 高=150 |  |  |  | 38.1
D1224-5 | 1-7\E-J轴负一层外墙 | C30泵送P6 | 长=150 | 2017-12-24 | 2018-1-21 | 28 | 38.9 | 38.7
|  |  | 宽=150 |  |  |  | 38.1
|  |  | 高=150 |  |  |  | 39.0
D1224-6 | 1-7\E-J轴负一层外墙 | C30泵送P6 | 长=150 | 2017-12-24 | 2018-1-21 | 28 | 38.2 | 38.5
|  |  | 宽=150 |  |  |  | 38.1
|  |  | 高=150 |  |  |  | 39.3
检验单位技术负责人： |  |  |  | 校核： |  |  | 检验：

## 3-3
佛山市三水区建友混凝土有限公司
标准养护混凝土试件抗压强度检验报告
GD-C3-523□□□
建设单位： | 通号佛山置业有限公司 |  |  | 检验单位：佛山市三水区建友混凝土有限公司试验室
工程名称： | 中国通号·三水天聚广场西区裙楼13座及地下室 |  |  | 报告日期：2019.02.12
试 件 | 工程 部位 | 强 度 | 试 |  | 件 | 龄 | 个别强度 | 强度代表值
编 号 |  | 等 级 | 尺寸(mm) | 成型日期 | 破型日期 | 期 | (MPa) | (MPa)
J0106 | 1-7\A-J轴首层墙柱 | C60泵送 | 长=150 | 2018-1-6 | 2018-2-3 | 28 | 77.6 | 76.4
|  |  | 宽=150 |  |  |  | 76.5
|  |  | 高=150 |  |  |  | 75.0
D0106-1 | 1-7\A-J轴二层梁板 | C30泵送 | 长=150 | 2018-1-6 | 2018-2-3 | 28 | 37.4 | 38.5
|  |  | 宽=150 |  |  |  | 39.0
|  |  | 高=150 |  |  |  | 39.2
D0106-2 | 1-7\A-J轴二层梁板 | C30泵送 | 长=150 | 2018-1-6 | 2018-2-3 | 28 | 37.1 | 37.5
|  |  | 宽=150 |  |  |  | 38.3
|  |  | 高=150 |  |  |  | 37.0
D0106-3 | 1-7\A-J轴二层梁板 | C30泵送 | 长=150 | 2018-1-6 | 2018-2-3 | 28 | 37.4 | 38.4
|  |  | 宽=150 |  |  |  | 38.1
|  |  | 高=150 |  |  |  | 39.6
J0122 | 1-7\A-J轴二层墙柱 | C60泵送 | 长=150 | 2018-1-22 | 2018-2-19 | 28 | 76.4 | 77.6
|  |  | 宽=150 |  |  |  | 77.9
|  |  | 高=150 |  |  |  | 78.3
D0122-1 | 1-7\A-J轴屋面顶板 | C30泵送 | 长=150 | 2018-1-22 | 2018-2-19 | 28 | 38.6 | 38.8
|  |  | 宽=150 |  |  |  | 38.4
|  |  | 高=150 |  |  |  | 39.5
D0122-2 | 1-7\A-J轴屋面顶板 | C30泵送 | 长=150 | 2018-1-22 | 2018-2-19 | 28 | 37.1 | 37.3
|  |  | 宽=150 |  |  |  | 37.7
|  |  | 高=150 |  |  |  | 37.1
D0122-3 | 1-7\A-J轴屋面顶板 | C30泵送 | 长=150 | 2018-1-22 | 2018-2-19 | 28 | 39.0 | 39.0
|  |  | 宽=150 |  |  |  | 38.5
|  |  | 高=150 |  |  |  | 39.5
E0128-1 | 2-7\N-S轴承台基础 | C35泵送P6 | 长=150 | 2018-1-28 | 2018-2-25 | 28 | 46.1 | 46.0
|  |  | 宽=150 |  |  |  | 45.9
|  |  | 高=150 |  |  |  | 45.9
E0128-2 | 2-7\N-S轴承台基础 | C35泵送P6 | 长=150 | 2018-1-28 | 2018-2-25 | 28 | 43.1 | 44.3
|  |  | 宽=150 |  |  |  | 43.9
|  |  | 高=150 |  |  |  | 45.8
E0128-3 | 2-7\N-S轴承台基础 | C35泵送P6 | 长=150 | 2018-1-28 | 2018-2-25 | 28 | 45.5 | 44.4
|  |  | 宽=150 |  |  |  | 43.6
|  |  | 高=150 |  |  |  | 44.0
E0128-4 | 2-7\N-S轴承台基础 | C35泵送P6 | 长=150 | 2018-1-28 | 2018-2-25 | 28 | 44.7 | 44.6
|  |  | 宽=150 |  |  |  | 44.7
|  |  | 高=150 |  |  |  | 44.3
E0128-5 | 2-7\N-S轴承台基础 | C35泵送P6 | 长=150 | 2018-1-28 | 2018-2-25 | 28 | 45.7 | 45.0
|  |  | 宽=150 |  |  |  | 43.4
|  |  | 高=150 |  |  |  | 45.7
J0414-1 | 2-7\N-S轴负一层墙、柱 | C60泵送 | 长=150 | 2018-4-14 | 2018-5-12 | 28 | 77.8 | 76.4
|  |  | 宽=150 |  |  |  | 75.2
|  |  | 高=150 |  |  |  | 76.2
J0414-2 | 2-7\N-S轴负一层墙、柱 | C60泵送 | 长=150 | 2018-4-14 | 2018-5-12 | 28 | 77.9 | 76.0
|  |  | 宽=150 |  |  |  | 74.2
|  |  | 高=150 |  |  |  | 75.9
检验单位技术负责人： |  |  |  | 校核： |  |  | 检验：

## 3-4
佛山市三水区建友混凝土有限公司
标准养护混凝土试件抗压强度检验报告
GD-C3-523□□□
建设单位： | 通号佛山置业有限公司 |  |  | 检验单位：佛山市三水区建友混凝土有限公司试验室
工程名称： | 中国通号·三水天聚广场西区裙楼13座及地下室 |  |  | 报告日期：2019.02.12
试 件 | 工程 部位 | 强 度 | 试 |  | 件 | 龄 | 个别强度 | 强度代表值
编 号 |  | 等 级 | 尺寸(mm) | 成型日期 | 破型日期 | 期 | (MPa) | (MPa)
D0414-1 | 2-7\N-S轴负一层外墙 | C30泵送P6 | 长=150 | 2018-4-14 | 2018-5-12 | 28 | 38.4 | 38.7
|  |  | 宽=150 |  |  |  | 39.2
|  |  | 高=150 |  |  |  | 38.4
D0414-2 | 2-7\N-S轴一层梁、板 | C30泵送P6 | 长=150 | 2018-4-14 | 2018-5-12 | 28 | 38.4 | 38.1
|  |  | 宽=150 |  |  |  | 37.3
|  |  | 高=150 |  |  |  | 38.5
D0414-3 | 2-7\N-S轴一层梁、板 | C30泵送P6 | 长=150 | 2018-4-14 | 2018-5-12 | 28 | 38.1 | 38.2
|  |  | 宽=150 |  |  |  | 37.2
|  |  | 高=150 |  |  |  | 39.4
D0414-4 | 2-7\N-S轴一层梁、板 | C30泵送P6 | 长=150 | 2018-4-14 | 2018-5-12 | 28 | 37.1 | 38.6
|  |  | 宽=150 |  |  |  | 39.2
|  |  | 高=150 |  |  |  | 39.6
J0606-1 | 2-7\N-S轴一层墙、柱 | C60泵送 | 长=150 | 2018-6-6 | 2018-7-4 | 28 | 78.4 | 77.6
|  |  | 宽=150 |  |  |  | 79.1
|  |  | 高=150 |  |  |  | 75.3
D0606-1 | 2-7\N-S轴二层梁、板 | C30泵送 | 长=150 | 2018-6-6 | 2018-7-4 | 28 | 37.8 | 38.3
|  |  | 宽=150 |  |  |  | 37.6
|  |  | 高=150 |  |  |  | 39.4
D0606-2 | 2-7\N-S轴二层梁、板 | C30泵送 | 长=150 | 2018-6-6 | 2018-7-4 | 28 | 37.3 | 37.5
|  |  | 宽=150 |  |  |  | 37.6
|  |  | 高=150 |  |  |  | 37.5
J0627-1 | 2-7\N-S轴二层墙、柱 | C60泵送 | 长=150 | 2018-6-27 | 2018-7-25 | 28 | 75.1 | 76.4
|  |  | 宽=150 |  |  |  | 76.3
|  |  | 高=150 |  |  |  | 77.7
J0627-2 | 2-7\N-S轴二层墙、柱 | C60泵送 | 长=150 | 2018-6-27 | 2018-7-25 | 28 | 74.3 | 76.5
|  |  | 宽=150 |  |  |  | 78.8
|  |  | 高=150 |  |  |  | 76.4
J0627-3 | 2-7\N-S轴二层墙、柱 | C60泵送 | 长=150 | 2018-6-27 | 2018-7-25 | 28 | 78.5 | 77.0
|  |  | 宽=150 |  |  |  | 78.3
|  |  | 高=150 |  |  |  | 74.1
E0627-1 | 2-7\N-S轴三层梁、板 | C35泵送 | 长=150 | 2018-6-27 | 2018-7-25 | 28 | 44.9 | 45.5
|  |  | 宽=150 |  |  |  | 46.0
|  |  | 高=150 |  |  |  | 45.5
E0627-2 | 2-7\N-S轴三层梁、板 | C35泵送 | 长=150 | 2018-6-27 | 2018-7-25 | 28 | 43.7 | 44.6
|  |  | 宽=150 |  |  |  | 44.6
|  |  | 高=150 |  |  |  | 45.6
E0627-3 | 2-7\N-S轴三层梁、板 | C35泵送 | 长=150 | 2018-6-27 | 2018-7-25 | 28 | 44.8 | 45.4
|  |  | 宽=150 |  |  |  | 45.5
|  |  | 高=150 |  |  |  | 45.9
E0627-4 | 2-7\N-S轴三层梁、板 | C35泵送 | 长=150 | 2018-6-27 | 2018-7-25 | 28 | 45.8 | 45.6
|  |  | 宽=150 |  |  |  | 45.9
|  |  | 高=150 |  |  |  | 45.1
F0722-1 | 2-7\N-S轴三层墙、柱 | C40泵送 | 长=150 | 2018-7-22 | 2018-8-19 | 28 | 50.9 | 50.6
|  |  | 宽=150 |  |  |  | 49.3
|  |  | 高=150 |  |  |  | 51.6
检验单位技术负责人： |  |  |  | 校核： |  |  | 检验：

## 3-5
佛山市三水区建友混凝土有限公司
标准养护混凝土试件抗压强度检验报告
GD-C3-523□□□
建设单位： | 通号佛山置业有限公司 |  |  | 检验单位：佛山市三水区建友混凝土有限公司试验室
工程名称： | 中国通号·三水天聚广场西区裙楼13座及地下室 |  |  | 报告日期：2019.02.12
试 件 | 工程 部位 | 强 度 | 试 |  | 件 | 龄 | 个别强度 | 强度代表值
编 号 |  | 等 级 | 尺寸(mm) | 成型日期 | 破型日期 | 期 | (MPa) | (MPa)
F0722-2 | 2-7\N-S轴三层墙、柱 | C40泵送 | 长=150 | 2018-7-22 | 2018-8-19 | 28 | 50.1 | 49.9
|  |  | 宽=150 |  |  |  | 49.5
|  |  | 高=150 |  |  |  | 50.2
D0722-2 | 2-7\N-S轴四层梁、板 | C30泵送 | 长=150 | 2018-7-22 | 2018-8-19 | 28 | 38.4 | 39.1
|  |  | 宽=150 |  |  |  | 39.5
|  |  | 高=150 |  |  |  | 39.3
D0722-3 | 2-7\N-S轴四层梁、板 | C30泵送 | 长=150 | 2018-7-22 | 2018-8-19 | 28 | 39.2 | 39.0
|  |  | 宽=150 |  |  |  | 39.5
|  |  | 高=150 |  |  |  | 38.3
D0722-4 | 2-7\N-S轴四层梁、板 | C30泵送 | 长=150 | 2018-7-22 | 2018-8-19 | 28 | 38.2 | 37.7
|  |  | 宽=150 |  |  |  | 37.1
|  |  | 高=150 |  |  |  | 37.6
E0204-1 | 3-9\V-AB轴承台基础 | C35泵送P6 | 长=150 | 2018-2-4 | 2018-3-4 | 28 | 43.1 | 44.9
|  |  | 宽=150 |  |  |  | 45.7
|  |  | 高=150 |  |  |  | 45.8
E0204-2 | 3-9\V-AB轴承台基础 | C35泵送P6 | 长=150 | 2018-2-4 | 2018-3-4 | 28 | 44.5 | 45.5
|  |  | 宽=150 |  |  |  | 46.1
|  |  | 高=150 |  |  |  | 46.0
E0204-3 | 3-9\V-AB轴承台基础 | C35泵送P6 | 长=150 | 2018-2-4 | 2018-3-4 | 28 | 44.9 | 45.3
|  |  | 宽=150 |  |  |  | 45.9
|  |  | 高=150 |  |  |  | 45.1
E0204-4 | 3-9\V-AB轴承台基础 | C35泵送P6 | 长=150 | 2018-2-4 | 2018-3-4 | 28 | 44.5 | 44.3
|  |  | 宽=150 |  |  |  | 45.4
|  |  | 高=150 |  |  |  | 43.1
E0204-5 | 3-9\V-AB轴承台基础 | C35泵送P6 | 长=150 | 2018-2-4 | 2018-3-4 | 28 | 45.7 | 45.0
|  |  | 宽=150 |  |  |  | 43.8
|  |  | 高=150 |  |  |  | 45.5
E0204-6 | 3-9\V-AB轴承台基础 | C35泵送P6 | 长=150 | 2018-2-4 | 2018-3-4 | 28 | 44.3 | 43.9
|  |  | 宽=150 |  |  |  | 44.1
|  |  | 高=150 |  |  |  | 43.2
E0204-7 | 3-9\V-AB轴承台基础 | C35泵送P6 | 长=150 | 2018-2-4 | 2018-3-4 | 28 | 44.3 | 43.9
|  |  | 宽=150 |  |  |  | 43.2
|  |  | 高=150 |  |  |  | 44.1
E0204-8 | 3-9\V-AB轴承台基础 | C35泵送P6 | 长=150 | 2018-2-4 | 2018-3-4 | 28 | 45.2 | 45.2
|  |  | 宽=150 |  |  |  | 45.8
|  |  | 高=150 |  |  |  | 44.7
E0204-9 | 3-9\V-AB轴承台基础 | C35泵送P6 | 长=150 | 2018-2-4 | 2018-3-4 | 28 | 44.0 | 44.9
|  |  | 宽=150 |  |  |  | 46.1
|  |  | 高=150 |  |  |  | 44.5
E0204-10 | 3-9\V-AB轴承台基础 | C35泵送P6 | 长=150 | 2018-2-4 | 2018-3-4 | 28 | 44.6 | 44.6
|  |  | 宽=150 |  |  |  | 43.5
|  |  | 高=150 |  |  |  | 45.8
E0204-11 | 3-9\V-AB轴承台基础 | C35泵送P6 | 长=150 | 2018-2-4 | 2018-3-4 | 28 | 43.5 | 44.4
|  |  | 宽=150 |  |  |  | 43.9
|  |  | 高=150 |  |  |  | 45.8
检验单位技术负责人： |  |  |  | 校核： |  |  | 检验：

## 3-6
佛山市三水区建友混凝土有限公司
标准养护混凝土试件抗压强度检验报告
GD-C3-523□□□
建设单位： | 通号佛山置业有限公司 |  |  | 检验单位：佛山市三水区建友混凝土有限公司试验室
工程名称： | 中国通号·三水天聚广场西区裙楼13座及地下室 |  |  | 报告日期：2019.02.12
试 件 | 工程 部位 | 强 度 | 试 |  | 件 | 龄 | 个别强度 | 强度代表值
编 号 |  | 等 级 | 尺寸(mm) | 成型日期 | 破型日期 | 期 | (MPa) | (MPa)
E0204-12 | 3-9\V-AB轴承台基础 | C35泵送P6 | 长=150 | 2018-2-4 | 2018-3-4 | 28 | 44.3 | 44.6
|  |  | 宽=150 |  |  |  | 44.8
|  |  | 高=150 |  |  |  | 44.7
E0204-13 | 3-9\V-AB轴承台基础 | C35泵送P6 | 长=150 | 2018-2-4 | 2018-3-4 | 28 | 43.6 | 43.7
|  |  | 宽=150 |  |  |  | 43.3
|  |  | 高=150 |  |  |  | 44.3
E0204-14 | 3-9\V-AB轴承台基础 | C35泵送P6 | 长=150 | 2018-2-4 | 2018-3-4 | 28 | 44.7 | 45.0
|  |  | 宽=150 |  |  |  | 44.3
|  |  | 高=150 |  |  |  | 46.0
E0204-15 | 3-9\V-AB轴承台基础 | C35泵送P6 | 长=150 | 2018-2-4 | 2018-3-4 | 28 | 43.4 | 44.5
|  |  | 宽=150 |  |  |  | 43.9
|  |  | 高=150 |  |  |  | 46.0
E0204-16 | 3-9\V-AB轴承台基础 | C35泵送P6 | 长=150 | 2018-2-4 | 2018-3-4 | 28 | 43.5 | 44.8
|  |  | 宽=150 |  |  |  | 45.4
|  |  | 高=150 |  |  |  | 45.5
E0204-17 | 3-9\V-AB轴承台基础 | C35泵送P6 | 长=150 | 2018-2-4 | 2018-3-4 | 28 | 44.7 | 44.3
|  |  | 宽=150 |  |  |  | 44.0
|  |  | 高=150 |  |  |  | 44.1
E0204-18 | 3-9\V-AB轴承台基础 | C35泵送P6 | 长=150 | 2018-2-4 | 2018-3-4 | 28 | 43.5 | 43.9
|  |  | 宽=150 |  |  |  | 43.2
|  |  | 高=150 |  |  |  | 44.9
E0204-19 | 3-9\V-AB轴承台基础 | C35泵送P6 | 长=150 | 2018-2-4 | 2018-3-4 | 28 | 45.7 | 45.1
|  |  | 宽=150 |  |  |  | 44.3
|  |  | 高=150 |  |  |  | 45.1
E0204-20 | 3-9\V-AB轴承台基础 | C35泵送P6 | 长=150 | 2018-2-4 | 2018-3-4 | 28 | 43.9 | 44.4
|  |  | 宽=150 |  |  |  | 45.3
|  |  | 高=150 |  |  |  | 44.0
E0204-21 | 3-9\V-AB轴承台基础 | C35泵送P6 | 长=150 | 2018-2-4 | 2018-3-4 | 28 | 43.8 | 44.4
|  |  | 宽=150 |  |  |  | 43.7
|  |  | 高=150 |  |  |  | 45.5
E0204-22 | 3-9\V-AB轴承台基础 | C35泵送P6 | 长=150 | 2018-2-4 | 2018-3-4 | 28 | 44.2 | 44.1
|  |  | 宽=150 |  |  |  | 44.4
|  |  | 高=150 |  |  |  | 43.7
E0204-23 | 3-9\V-AB轴承台基础 | C35泵送P6 | 长=150 | 2018-2-4 | 2018-3-4 | 28 | 45.5 | 44.5
|  |  | 宽=150 |  |  |  | 44.6
|  |  | 高=150 |  |  |  | 43.4
E0204-24 | 3-9\V-AB轴承台基础 | C35泵送P6 | 长=150 | 2018-2-4 | 2018-3-4 | 28 | 44.6 | 44.7
|  |  | 宽=150 |  |  |  | 43.4
|  |  | 高=150 |  |  |  | 46.1
E0204-25 | 3-9\V-AB轴承台基础 | C35泵送P6 | 长=150 | 2018-2-4 | 2018-3-4 | 28 | 43.4 | 43.6
|  |  | 宽=150 |  |  |  | 43.8
|  |  | 高=150 |  |  |  | 43.7
E0204-26 | 3-9\V-AB轴承台基础 | C35泵送P6 | 长=150 | 2018-2-4 | 2018-3-4 | 28 | 44.0 | 43.7
|  |  | 宽=150 |  |  |  | 43.9
|  |  | 高=150 |  |  |  | 43.3
检验单位技术负责人： |  |  |  | 校核： |  |  | 检验：

## 3-7
佛山市三水区建友混凝土有限公司
标准养护混凝土试件抗压强度检验报告
GD-C3-523□□□
建设单位： | 通号佛山置业有限公司 |  |  | 检验单位：佛山市三水区建友混凝土有限公司试验室
工程名称： | 中国通号·三水天聚广场西区裙楼13座及地下室 |  |  | 报告日期：2019.02.12
试 件 | 工程 部位 | 强 度 | 试 |  | 件 | 龄 | 个别强度 | 强度代表值
编 号 |  | 等 级 | 尺寸(mm) | 成型日期 | 破型日期 | 期 | (MPa) | (MPa)
E0204-27 | 3-9\V-AB轴承台基础 | C35泵送P6 | 长=150 | 2018-2-4 | 2018-3-4 | 28 | 44.2 | 43.8
|  |  | 宽=150 |  |  |  | 43.8
|  |  | 高=150 |  |  |  | 43.3
E0204-28 | 3-9\V-AB轴承台基础 | C35泵送P6 | 长=150 | 2018-2-4 | 2018-3-4 | 28 | 45.7 | 44.5
|  |  | 宽=150 |  |  |  | 44.0
|  |  | 高=150 |  |  |  | 43.8
E0204-29 | 3-9\V-AB轴承台基础 | C35泵送P6 | 长=150 | 2018-2-4 | 2018-3-4 | 28 | 43.9 | 44.4
|  |  | 宽=150 |  |  |  | 45.4
|  |  | 高=150 |  |  |  | 43.8
E0204-30 | 3-9\V-AB轴承台基础 | C35泵送P6 | 长=150 | 2018-2-4 | 2018-3-4 | 28 | 45.5 | 44.4
|  |  | 宽=150 |  |  |  | 43.3
|  |  | 高=150 |  |  |  | 44.3
E0204-31 | 3-9\V-AB轴承台基础 | C35泵送P6 | 长=150 | 2018-2-4 | 2018-3-4 | 28 | 44.0 | 43.6
|  |  | 宽=150 |  |  |  | 43.2
|  |  | 高=150 |  |  |  | 43.7
E0204-32 | 3-9\V-AB轴承台基础 | C35泵送P6 | 长=150 | 2018-2-4 | 2018-3-4 | 28 | 45.9 | 44.2
|  |  | 宽=150 |  |  |  | 43.7
|  |  | 高=150 |  |  |  | 43.1
E0204-33 | 3-9\V-AB轴承台基础 | C35泵送P6 | 长=150 | 2018-2-4 | 2018-3-4 | 28 | 45.1 | 45.4
|  |  | 宽=150 |  |  |  | 45.2
|  |  | 高=150 |  |  |  | 46.0
E0204-34 | 3-9\V-AB轴承台基础 | C35泵送P6 | 长=150 | 2018-2-4 | 2018-3-4 | 28 | 43.5 | 44.3
|  |  | 宽=150 |  |  |  | 43.8
|  |  | 高=150 |  |  |  | 45.5
E0204-35 | 3-9\V-AB轴承台基础 | C35泵送P6 | 长=150 | 2018-2-4 | 2018-3-4 | 28 | 43.6 | 44.5
|  |  | 宽=150 |  |  |  | 45.2
|  |  | 高=150 |  |  |  | 44.6
E0204-36 | 3-9\V-AB轴承台基础 | C35泵送P6 | 长=150 | 2018-2-4 | 2018-3-4 | 28 | 45.7 | 44.9
|  |  | 宽=150 |  |  |  | 43.7
|  |  | 高=150 |  |  |  | 45.3
E0204-37 | 3-9\V-AB轴承台基础 | C35泵送P6 | 长=150 | 2018-2-4 | 2018-3-4 | 28 | 45.4 | 45.0
|  |  | 宽=150 |  |  |  | 44.2
|  |  | 高=150 |  |  |  | 45.3
E0204-38 | 3-9\V-AB轴承台基础 | C35泵送P6 | 长=150 | 2018-2-4 | 2018-3-4 | 28 | 44.7 | 44.9
|  |  | 宽=150 |  |  |  | 45.4
|  |  | 高=150 |  |  |  | 44.7
E0204-39 | 3-9\V-AB轴承台基础 | C35泵送P6 | 长=150 | 2018-2-4 | 2018-3-4 | 28 | 45.1 | 44.7
|  |  | 宽=150 |  |  |  | 45.5
|  |  | 高=150 |  |  |  | 43.5
E0204-40 | 3-9\V-AB轴承台基础 | C35泵送P6 | 长=150 | 2018-2-4 | 2018-3-4 | 28 | 43.1 | 43.9
|  |  | 宽=150 |  |  |  | 43.2
|  |  | 高=150 |  |  |  | 45.4
E0204-41 | 3-9\V-AB轴承台基础 | C35泵送P6 | 长=150 | 2018-2-4 | 2018-3-4 | 28 | 43.3 | 44.1
|  |  | 宽=150 |  |  |  | 45.1
|  |  | 高=150 |  |  |  | 43.9
检验单位技术负责人： |  |  |  | 校核： |  |  | 检验：

## 3-8
佛山市三水区建友混凝土有限公司
标准养护混凝土试件抗压强度检验报告
GD-C3-523□□□
建设单位： | 通号佛山置业有限公司 |  |  | 检验单位：佛山市三水区建友混凝土有限公司试验室
工程名称： | 中国通号·三水天聚广场西区裙楼13座及地下室 |  |  | 报告日期：2019.02.12
试 件 | 工程 部位 | 强 度 | 试 |  | 件 | 龄 | 个别强度 | 强度代表值
编 号 |  | 等 级 | 尺寸(mm) | 成型日期 | 破型日期 | 期 | (MPa) | (MPa)
E0204-42 | 3-9\V-AB轴承台基础 | C35泵送P6 | 长=150 | 2018-2-4 | 2018-3-4 | 28 | 43.2 | 44.2
|  |  | 宽=150 |  |  |  | 43.5
|  |  | 高=150 |  |  |  | 45.8
E0204-43 | 3-9\V-AB轴承台基础 | C35泵送P6 | 长=150 | 2018-2-4 | 2018-3-4 | 28 | 44.4 | 45.3
|  |  | 宽=150 |  |  |  | 45.3
|  |  | 高=150 |  |  |  | 46.1
E0204-44 | 3-9\V-AB轴承台基础 | C35泵送P6 | 长=150 | 2018-2-4 | 2018-3-4 | 28 | 44.9 | 44.5
|  |  | 宽=150 |  |  |  | 44.4
|  |  | 高=150 |  |  |  | 44.3
E0204-45 | 3-9\V-AB轴承台基础 | C35泵送P6 | 长=150 | 2018-2-4 | 2018-3-4 | 28 | 43.9 | 44.6
|  |  | 宽=150 |  |  |  | 44.2
|  |  | 高=150 |  |  |  | 45.7
E0204-46 | 3-9\V-AB轴承台基础 | C35泵送P6 | 长=150 | 2018-2-4 | 2018-3-4 | 28 | 43.4 | 43.8
|  |  | 宽=150 |  |  |  | 43.2
|  |  | 高=150 |  |  |  | 44.8
E0204-47 | 3-9\V-AB轴承台基础 | C35泵送P6 | 长=150 | 2018-2-4 | 2018-3-4 | 28 | 44.2 | 44.3
|  |  | 宽=150 |  |  |  | 44.7
|  |  | 高=150 |  |  |  | 44.1
E0204-48 | 3-9\V-AB轴承台基础 | C35泵送P6 | 长=150 | 2018-2-4 | 2018-3-4 | 28 | 45.1 | 44.2
|  |  | 宽=150 |  |  |  | 43.6
|  |  | 高=150 |  |  |  | 43.7
E0204-49 | 3-9\V-AB轴承台基础 | C35泵送P6 | 长=150 | 2018-2-4 | 2018-3-4 | 28 | 43.4 | 43.7
|  |  | 宽=150 |  |  |  | 43.7
|  |  | 高=150 |  |  |  | 44.1
E0204-50 | 3-9\V-AB轴承台基础 | C35泵送P6 | 长=150 | 2018-2-4 | 2018-3-4 | 28 | 45.6 | 45.4
|  |  | 宽=150 |  |  |  | 45.0
|  |  | 高=150 |  |  |  | 45.7
E0204-51 | 3-9\V-AB轴承台基础 | C35泵送P6 | 长=150 | 2018-2-4 | 2018-3-4 | 28 | 43.8 | 44.1
|  |  | 宽=150 |  |  |  | 45.3
|  |  | 高=150 |  |  |  | 43.2
E0204-52 | 3-9\V-AB轴承台基础 | C35泵送P6 | 长=150 | 2018-2-4 | 2018-3-4 | 28 | 43.1 | 44.3
|  |  | 宽=150 |  |  |  | 44.7
|  |  | 高=150 |  |  |  | 45.0
E0204-53 | 3-9\V-AB轴承台基础 | C35泵送P6 | 长=150 | 2018-2-4 | 2018-3-4 | 28 | 44.9 | 44.4
|  |  | 宽=150 |  |  |  | 44.6
|  |  | 高=150 |  |  |  | 43.6
E0204-54 | 3-9\V-AB轴承台基础 | C35泵送P6 | 长=150 | 2018-2-4 | 2018-3-4 | 28 | 44.5 | 43.7
|  |  | 宽=150 |  |  |  | 43.3
|  |  | 高=150 |  |  |  | 43.4
E0204-55 | 3-9\V-AB轴承台基础 | C35泵送P6 | 长=150 | 2018-2-4 | 2018-3-4 | 28 | 44.8 | 45.5
|  |  | 宽=150 |  |  |  | 45.6
|  |  | 高=150 |  |  |  | 46.1
E0204-56 | 3-9\V-AB轴承台基础 | C35泵送P6 | 长=150 | 2018-2-4 | 2018-3-4 | 28 | 43.2 | 43.6
|  |  | 宽=150 |  |  |  | 43.9
|  |  | 高=150 |  |  |  | 43.6
检验单位技术负责人： |  |  |  | 校核： |  |  | 检验：

## 3-9
佛山市三水区建友混凝土有限公司
标准养护混凝土试件抗压强度检验报告
GD-C3-523□□□
建设单位： | 通号佛山置业有限公司 |  |  | 检验单位：佛山市三水区建友混凝土有限公司试验室
工程名称： | 中国通号·三水天聚广场西区裙楼13座及地下室 |  |  | 报告日期：2019.02.12
试 件 | 工程 部位 | 强 度 | 试 |  | 件 | 龄 | 个别强度 | 强度代表值
编 号 |  | 等 级 | 尺寸(mm) | 成型日期 | 破型日期 | 期 | (MPa) | (MPa)
E0204-57 | 3-9\V-AB轴承台基础 | C35泵送P6 | 长=150 | 2018-2-4 | 2018-3-4 | 28 | 43.4 | 43.6
|  |  | 宽=150 |  |  |  | 44.2
|  |  | 高=150 |  |  |  | 43.3
E0204-58 | 3-9\V-AB轴承台基础 | C35泵送P6 | 长=150 | 2018-2-4 | 2018-3-4 | 28 | 44.7 | 44.8
|  |  | 宽=150 |  |  |  | 45.9
|  |  | 高=150 |  |  |  | 43.8
E0204-59 | 3-9\V-AB轴承台基础 | C35泵送P6 | 长=150 | 2018-2-4 | 2018-3-4 | 28 | 44.8 | 44.3
|  |  | 宽=150 |  |  |  | 45.0
|  |  | 高=150 |  |  |  | 43.2
E0204-60 | 3-9\V-AB轴承台基础 | C35泵送P6 | 长=150 | 2018-2-4 | 2018-3-4 | 28 | 45.9 | 45.0
|  |  | 宽=150 |  |  |  | 44.5
|  |  | 高=150 |  |  |  | 44.5
E0204-61 | 3-9\V-AB轴承台基础 | C35泵送P6 | 长=150 | 2018-2-4 | 2018-3-4 | 28 | 44.0 | 44.7
|  |  | 宽=150 |  |  |  | 44.6
|  |  | 高=150 |  |  |  | 45.6
E0204-62 | 3-9\V-AB轴承台基础 | C35泵送P6 | 长=150 | 2018-2-4 | 2018-3-4 | 28 | 44.8 | 44.6
|  |  | 宽=150 |  |  |  | 44.4
|  |  | 高=150 |  |  |  | 44.6
E0204-63 | 3-9\V-AB轴承台基础 | C35泵送P6 | 长=150 | 2018-2-4 | 2018-3-4 | 28 | 43.7 | 44.6
|  |  | 宽=150 |  |  |  | 44.6
|  |  | 高=150 |  |  |  | 45.5
J0330-1 | 3-9\V-AB轴负一层墙、柱 | C60泵送 | 长=150 | 2018-3-30 | 2018-4-27 | 28 | 76.7 | 77.7
|  |  | 宽=150 |  |  |  | 78.7
|  |  | 高=150 |  |  |  | 77.8
J0330-2 | 3-9\V-AB轴负一层墙、柱 | C60泵送 | 长=150 | 2018-3-30 | 2018-4-27 | 28 | 78.8 | 77.1
|  |  | 宽=150 |  |  |  | 76.0
|  |  | 高=150 |  |  |  | 76.6
E0330-1 | 3-9\V-AB轴负一层外墙 | C35泵送P6 | 长=150 | 2018-3-30 | 2018-4-27 | 28 | 43.7 | 44.6
|  |  | 宽=150 |  |  |  | 44.4
|  |  | 高=150 |  |  |  | 45.6
E0330-2 | 3-9\V-AB轴负一层外墙 | C35泵送P6 | 长=150 | 2018-3-30 | 2018-4-27 | 28 | 45.8 | 44.5
|  |  | 宽=150 |  |  |  | 44.7
|  |  | 高=150 |  |  |  | 43.1
E0330-3 | 3-9\V-AB轴一层梁、板 | C35泵送P6 | 长=150 | 2018-3-30 | 2018-4-27 | 28 | 46.0 | 45.5
|  |  | 宽=150 |  |  |  | 45.5
|  |  | 高=150 |  |  |  | 45.0
E0330-4 | 3-9\V-AB轴一层梁、板 | C35泵送P6 | 长=150 | 2018-3-30 | 2018-4-27 | 28 | 43.1 | 44.4
|  |  | 宽=150 |  |  |  | 45.9
|  |  | 高=150 |  |  |  | 44.3
E0330-5 | 3-9\V-AB轴一层梁、板 | C35泵送P6 | 长=150 | 2018-3-30 | 2018-4-27 | 28 | 44.1 | 44.1
|  |  | 宽=150 |  |  |  | 43.8
|  |  | 高=150 |  |  |  | 44.4
E0330-6 | 3-9\V-AB轴一层梁、板 | C35泵送P6 | 长=150 | 2018-3-30 | 2018-4-27 | 28 | 45.6 | 44.5
|  |  | 宽=150 |  |  |  | 44.1
|  |  | 高=150 |  |  |  | 43.9
检验单位技术负责人： |  |  |  | 校核： |  |  | 检验：

## 3-10
佛山市三水区建友混凝土有限公司
标准养护混凝土试件抗压强度检验报告
GD-C3-523□□□
建设单位： | 通号佛山置业有限公司 |  |  | 检验单位：佛山市三水区建友混凝土有限公司试验室
工程名称： | 中国通号·三水天聚广场西区裙楼13座及地下室 |  |  | 报告日期：2019.02.12
试 件 | 工程 部位 | 强 度 | 试 |  | 件 | 龄 | 个别强度 | 强度代表值
编 号 |  | 等 级 | 尺寸(mm) | 成型日期 | 破型日期 | 期 | (MPa) | (MPa)
J0604-1 | 3-9\V-AB轴一层墙、柱 | C60泵送 | 长=150 | 2018-6-4 | 2018-7-2 | 28 | 78.4 | 77.0
|  |  | 宽=150 |  |  |  | 75.5
|  |  | 高=150 |  |  |  | 77.3
J0604-2 | 3-9\V-AB轴一层墙、柱 | C60泵送 | 长=150 | 2018-6-4 | 2018-7-2 | 28 | 77.6 | 76.1
|  |  | 宽=150 |  |  |  | 76.2
|  |  | 高=150 |  |  |  | 74.6
D0604-2 | 3-9\V-AB轴二层梁、板 | C30泵送 | 长=150 | 2018-6-4 | 2018-7-2 | 28 | 37.2 | 38.2
|  |  | 宽=150 |  |  |  | 39.2
|  |  | 高=150 |  |  |  | 38.1
D0604-3 | 3-9\V-AB轴二层梁、板 | C30泵送 | 长=150 | 2018-6-4 | 2018-7-2 | 28 | 39.6 | 38.3
|  |  | 宽=150 |  |  |  | 37.4
|  |  | 高=150 |  |  |  | 37.8
J0627-4 | 3-9\V-AB轴二层墙、柱 | C60泵送 | 长=150 | 2018-6-27 | 2018-7-25 | 28 | 75.5 | 77.3
|  |  | 宽=150 |  |  |  | 78.4
|  |  | 高=150 |  |  |  | 78.0
J0627-5 | 3-9\V-AB轴二层墙、柱 | C60泵送 | 长=150 | 2018-6-27 | 2018-7-25 | 28 | 74.4 | 76.1
|  |  | 宽=150 |  |  |  | 76.1
|  |  | 高=150 |  |  |  | 77.9
J0627-6 | 3-9\V-AB轴二层墙、柱 | C60泵送 | 长=150 | 2018-6-27 | 2018-7-25 | 28 | 74.4 | 75.5
|  |  | 宽=150 |  |  |  | 77.9
|  |  | 高=150 |  |  |  | 74.2
E0627-5 | 3-9\V-AB轴三层梁、板 | C35泵送 | 长=150 | 2018-6-27 | 2018-7-25 | 28 | 44.1 | 44.8
|  |  | 宽=150 |  |  |  | 44.7
|  |  | 高=150 |  |  |  | 45.5
E0627-6 | 3-9\V-AB轴三层梁、板 | C35泵送 | 长=150 | 2018-6-27 | 2018-7-25 | 28 | 44.2 | 44.2
|  |  | 宽=150 |  |  |  | 45.0
|  |  | 高=150 |  |  |  | 43.3
E0627-7 | 3-9\V-AB轴三层梁、板 | C35泵送 | 长=150 | 2018-6-27 | 2018-7-25 | 28 | 44.4 | 45.0
|  |  | 宽=150 |  |  |  | 45.6
|  |  | 高=150 |  |  |  | 44.9
E0627-8 | 3-9\V-AB轴三层梁、板 | C35泵送 | 长=150 | 2018-6-27 | 2018-7-25 | 28 | 46.1 | 45.2
|  |  | 宽=150 |  |  |  | 45.8
|  |  | 高=150 |  |  |  | 43.7
E0627-9 | 3-9\V-AB轴三层梁、板 | C35泵送 | 长=150 | 2018-6-27 | 2018-7-25 | 28 | 45.8 | 44.7
|  |  | 宽=150 |  |  |  | 43.1
|  |  | 高=150 |  |  |  | 45.2
F0727-1 | 3-9\V-AB轴三层墙、柱 | C40泵送 | 长=150 | 2018-7-27 | 2018-8-24 | 28 | 49.2 | 51.2
|  |  | 宽=150 |  |  |  | 52.4
|  |  | 高=150 |  |  |  | 52.0
F0727-2 | 3-9\V-AB轴三层墙、柱 | C40泵送 | 长=150 | 2018-7-27 | 2018-8-24 | 28 | 52.4 | 52.2
|  |  | 宽=150 |  |  |  | 52.2
|  |  | 高=150 |  |  |  | 52.0
D0727-1 | 3-9\V-AB轴四层梁、板 | C30泵送 | 长=150 | 2018-7-27 | 2018-8-24 | 28 | 37.7 | 37.5
|  |  | 宽=150 |  |  |  | 37.0
|  |  | 高=150 |  |  |  | 37.9
检验单位技术负责人： |  |  |  | 校核： |  |  | 检验：

## 3-11
佛山市三水区建友混凝土有限公司
标准养护混凝土试件抗压强度检验报告
GD-C3-523□□□
建设单位： | 通号佛山置业有限公司 |  |  | 检验单位：佛山市三水区建友混凝土有限公司试验室
工程名称： | 中国通号·三水天聚广场西区裙楼13座及地下室 |  |  | 报告日期：2019.02.12
试 件 | 工程 部位 | 强 度 | 试 |  | 件 | 龄 | 个别强度 | 强度代表值
编 号 |  | 等 级 | 尺寸(mm) | 成型日期 | 破型日期 | 期 | (MPa) | (MPa)
D0727-2 | 3-9\V-AB轴四层梁、板 | C30泵送 | 长=150 | 2018-7-27 | 2018-8-24 | 28 | 38.0 | 38.3
|  |  | 宽=150 |  |  |  | 39.1
|  |  | 高=150 |  |  |  | 37.7
D0727-3 | 3-9\V-AB轴四层梁、板 | C30泵送 | 长=150 | 2018-7-27 | 2018-8-24 | 28 | 37.2 | 38.1
|  |  | 宽=150 |  |  |  | 39.4
|  |  | 高=150 |  |  |  | 37.6
E0131-1 | 13-19\V-AB轴承台基础 | C35泵送P6 | 长=150 | 2018-1-31 | 2018-2-28 | 28 | 43.3 | 43.7
|  |  | 宽=150 |  |  |  | 43.7
|  |  | 高=150 |  |  |  | 43.9
E0131-2 | 13-19\V-AB轴承台基础 | C35泵送P6 | 长=150 | 2018-1-31 | 2018-2-28 | 28 | 43.9 | 44.8
|  |  | 宽=150 |  |  |  | 45.6
|  |  | 高=150 |  |  |  | 44.9
E0131-3 | 13-19\V-AB轴承台基础 | C35泵送P6 | 长=150 | 2018-1-31 | 2018-2-28 | 28 | 44.2 | 45.5
|  |  | 宽=150 |  |  |  | 46.0
|  |  | 高=150 |  |  |  | 46.1
E0131-4 | 13-19\V-AB轴承台基础 | C35泵送P6 | 长=150 | 2018-1-31 | 2018-2-28 | 28 | 44.7 | 44.9
|  |  | 宽=150 |  |  |  | 44.3
|  |  | 高=150 |  |  |  | 45.8
E0131-5 | 13-19\V-AB轴承台基础 | C35泵送P6 | 长=150 | 2018-1-31 | 2018-2-28 | 28 | 45.2 | 44.3
|  |  | 宽=150 |  |  |  | 44.1
|  |  | 高=150 |  |  |  | 43.7
J0413-4 | 13-19\V-AB轴负一层墙、柱 | C60泵送 | 长=150 | 2018-4-13 | 2018-5-11 | 28 | 74.4 | 74.2
|  |  | 宽=150 |  |  |  | 74.1
|  |  | 高=150 |  |  |  | 74.1
J0413-5 | 13-19\V-AB轴负一层墙、柱 | C60泵送 | 长=150 | 2018-4-13 | 2018-5-11 | 28 | 78.3 | 76.9
|  |  | 宽=150 |  |  |  | 75.1
|  |  | 高=150 |  |  |  | 77.2
E0413-1 | 13-19\V-AB轴负一层外墙 | C35泵送P6 | 长=150 | 2018-4-13 | 2018-5-11 | 28 | 45.3 | 44.7
|  |  | 宽=150 |  |  |  | 43.1
|  |  | 高=150 |  |  |  | 45.8
E0413-2 | 13-19\V-AB轴一层梁、板 | C35泵送P6 | 长=150 | 2018-4-13 | 2018-5-11 | 28 | 44.4 | 44.7
|  |  | 宽=150 |  |  |  | 43.9
|  |  | 高=150 |  |  |  | 45.8
E0413-3 | 13-19\V-AB轴一层梁、板 | C35泵送P6 | 长=150 | 2018-4-13 | 2018-5-11 | 28 | 46.2 | 44.9
|  |  | 宽=150 |  |  |  | 44.2
|  |  | 高=150 |  |  |  | 44.3
E0413-4 | 13-19\V-AB轴一层梁、板 | C35泵送P6 | 长=150 | 2018-4-13 | 2018-5-11 | 28 | 44.4 | 44.5
|  |  | 宽=150 |  |  |  | 45.0
|  |  | 高=150 |  |  |  | 44.0
E0413-5 | 13-19\V-AB轴一层梁、板 | C35泵送P6 | 长=150 | 2018-4-13 | 2018-5-11 | 28 | 45.3 | 45.0
|  |  | 宽=150 |  |  |  | 45.1
|  |  | 高=150 |  |  |  | 44.8
E0413-6 | 13-19\V-AB轴一层梁、板 | C35泵送P6 | 长=150 | 2018-4-13 | 2018-5-11 | 28 | 43.1 | 44.2
|  |  | 宽=150 |  |  |  | 44.5
|  |  | 高=150 |  |  |  | 45.0
检验单位技术负责人： |  |  |  | 校核： |  |  | 检验：

## 3-12
佛山市三水区建友混凝土有限公司
标准养护混凝土试件抗压强度检验报告
GD-C3-523□□□
建设单位： | 通号佛山置业有限公司 |  |  | 检验单位：佛山市三水区建友混凝土有限公司试验室
工程名称： | 中国通号·三水天聚广场西区裙楼13座及地下室 |  |  | 报告日期：2019.02.12
试 件 | 工程 部位 | 强 度 | 试 |  | 件 | 龄 | 个别强度 | 强度代表值
编 号 |  | 等 级 | 尺寸(mm) | 成型日期 | 破型日期 | 期 | (MPa) | (MPa)
J0608 | 13-19\V-AB轴一层墙、柱 | C60泵送 | 长=150 | 2018-6-8 | 2018-7-6 | 28 | 74.8 | 75.2
|  |  | 宽=150 |  |  |  | 75.5
|  |  | 高=150 |  |  |  | 75.3
D0608-1 | 13-19\V-AB轴二层梁、板 | C30泵送 | 长=150 | 2018-6-8 | 2018-7-6 | 28 | 39.5 | 38.5
|  |  | 宽=150 |  |  |  | 38.5
|  |  | 高=150 |  |  |  | 37.5
D0608-2 | 13-19\V-AB轴二层梁、板 | C30泵送 | 长=150 | 2018-6-8 | 2018-7-6 | 28 | 39.4 | 38.7
|  |  | 宽=150 |  |  |  | 38.3
|  |  | 高=150 |  |  |  | 38.3
J0619-1 | 13-19\V-AB轴一层墙柱 | C60泵送 | 长=150 | 2018-6-19 | 2018-7-17 | 28 | 77.8 | 77.6
|  |  | 宽=150 |  |  |  | 76.4
|  |  | 高=150 |  |  |  | 78.7
J0619-2 | 13-19\V-AB轴一层墙柱 | C60泵送 | 长=150 | 2018-6-19 | 2018-7-17 | 28 | 78.7 | 77.1
|  |  | 宽=150 |  |  |  | 76.6
|  |  | 高=150 |  |  |  | 75.9
D0619-1 | 13-19\V-AB轴二层梁、板 | C30泵送 | 长=150 | 2018-6-19 | 2018-7-17 | 28 | 38.8 | 38.6
|  |  | 宽=150 |  |  |  | 38.2
|  |  | 高=150 |  |  |  | 38.7
D0619-2 | 13-19\V-AB轴二层梁、板 | C30泵送 | 长=150 | 2018-6-19 | 2018-7-17 | 28 | 38.6 | 38.9
|  |  | 宽=150 |  |  |  | 38.9
|  |  | 高=150 |  |  |  | 39.3
J0713-1 | 13-19\V-AB轴二层墙、柱 | C60泵送 | 长=150 | 2018-7-13 | 2018-8-10 | 28 | 75.3 | 75.3
|  |  | 宽=150 |  |  |  | 74.6
|  |  | 高=150 |  |  |  | 76.0
J0713-2 | 13-19\V-AB轴二层墙、柱 | C60泵送 | 长=150 | 2018-7-13 | 2018-8-10 | 28 | 75.9 | 75.2
|  |  | 宽=150 |  |  |  | 75.2
|  |  | 高=150 |  |  |  | 74.4
E0713-1 | 13-19\V-AB轴三层梁、板 | C35泵送 | 长=150 | 2018-7-13 | 2018-8-10 | 28 | 44.9 | 44.8
|  |  | 宽=150 |  |  |  | 43.6
|  |  | 高=150 |  |  |  | 46.0
E0713-2 | 13-19\V-AB轴三层梁、板 | C35泵送 | 长=150 | 2018-7-13 | 2018-8-10 | 28 | 44.1 | 45.0
|  |  | 宽=150 |  |  |  | 46.2
|  |  | 高=150 |  |  |  | 44.7
E0713-3 | 13-19\V-AB轴三层梁、板 | C35泵送 | 长=150 | 2018-7-13 | 2018-8-10 | 28 | 43.4 | 44.2
|  |  | 宽=150 |  |  |  | 44.7
|  |  | 高=150 |  |  |  | 44.6
F0822-1 | 13-19\V-AB轴三层墙、柱 | C40泵送 | 长=150 | 2018-8-22 | 2018-9-19 | 28 | 49.6 | 50.6
|  |  | 宽=150 |  |  |  | 50.0
|  |  | 高=150 |  |  |  | 52.1
F0822-2 | 13-19\V-AB轴三层墙、柱 | C40泵送 | 长=150 | 2018-8-22 | 2018-9-19 | 28 | 50.1 | 51.3
|  |  | 宽=150 |  |  |  | 51.9
|  |  | 高=150 |  |  |  | 51.9
D0822-1 | 13-19\V-AB轴四层梁、板 | C30泵送 | 长=150 | 2018-8-22 | 2018-9-19 | 28 | 37.9 | 38.3
|  |  | 宽=150 |  |  |  | 39.1
|  |  | 高=150 |  |  |  | 37.7
检验单位技术负责人： |  |  |  | 校核： |  |  | 检验：

## 3-13
佛山市三水区建友混凝土有限公司
标准养护混凝土试件抗压强度检验报告
GD-C3-523□□□
建设单位： | 通号佛山置业有限公司 |  |  | 检验单位：佛山市三水区建友混凝土有限公司试验室
工程名称： | 中国通号·三水天聚广场西区裙楼13座及地下室 |  |  | 报告日期：2019.02.12
试 件 | 工程 部位 | 强 度 | 试 |  | 件 | 龄 | 个别强度 | 强度代表值
编 号 |  | 等 级 | 尺寸(mm) | 成型日期 | 破型日期 | 期 | (MPa) | (MPa)
D0822-2 | 13-19\V-AB轴四层梁、板 | C30泵送 | 长=150 | 2018-8-22 | 2018-9-19 | 28 | 37.2 | 38.5
|  |  | 宽=150 |  |  |  | 39.5
|  |  | 高=150 |  |  |  | 38.8
D0822-3 | 13-19\V-AB轴四层梁、板 | C30泵送 | 长=150 | 2018-8-22 | 2018-9-19 | 28 | 38.2 | 37.5
|  |  | 宽=150 |  |  |  | 37.1
|  |  | 高=150 |  |  |  | 37.2
E0311-1 | 6-11\E-J轴承台基础 | C35泵送P6 | 长=150 | 2018-3-11 | 2018-4-8 | 28 | 44.1 | 44.4
|  |  | 宽=150 |  |  |  | 45.2
|  |  | 高=150 |  |  |  | 43.8
E0311-2 | 6-11\E-J轴承台基础 | C35泵送P6 | 长=150 | 2018-3-11 | 2018-4-8 | 28 | 45.7 | 45.7
|  |  | 宽=150 |  |  |  | 45.5
|  |  | 高=150 |  |  |  | 45.9
E0311-3 | 6-11\E-J轴承台基础 | C35泵送P6 | 长=150 | 2018-3-11 | 2018-4-8 | 28 | 44.3 | 45.2
|  |  | 宽=150 |  |  |  | 45.8
|  |  | 高=150 |  |  |  | 45.4
E0311-4 | 6-11\E-J轴承台基础 | C35泵送P6 | 长=150 | 2018-3-11 | 2018-4-8 | 28 | 45.6 | 44.2
|  |  | 宽=150 |  |  |  | 43.2
|  |  | 高=150 |  |  |  | 44.0
E0311-5 | 6-11\E-J轴承台基础 | C35泵送P6 | 长=150 | 2018-3-11 | 2018-4-8 | 28 | 46.2 | 44.4
|  |  | 宽=150 |  |  |  | 43.2
|  |  | 高=150 |  |  |  | 43.9
J0326 | 6-11\E-J轴负一层墙、柱 | C60泵送 | 长=150 | 2018-3-26 | 2018-4-23 | 28 | 75.4 | 77.4
|  |  | 宽=150 |  |  |  | 79.2
|  |  | 高=150 |  |  |  | 77.5
D0326-1 | 6-11\E-J轴一层梁、板 | C30泵送 | 长=150 | 2018-3-26 | 2018-4-23 | 28 | 37.7 | 38.3
|  |  | 宽=150 |  |  |  | 39.1
|  |  | 高=150 |  |  |  | 38.0
D0326-2 | 6-11\E-J轴一层梁、板 | C30泵送 | 长=150 | 2018-3-26 | 2018-4-23 | 28 | 37.1 | 37.9
|  |  | 宽=150 |  |  |  | 39.0
|  |  | 高=150 |  |  |  | 37.5
D0326-3 | 6-11\E-J轴一层梁、板 | C30泵送 | 长=150 | 2018-3-26 | 2018-4-23 | 28 | 37.7 | 38.0
|  |  | 宽=150 |  |  |  | 37.3
|  |  | 高=150 |  |  |  | 39.1
E0326 | 6-11\E-J轴负一层内墙 | C35泵送P6 | 长=150 | 2018-3-26 | 2018-4-23 | 28 | 44.2 | 44.5
|  |  | 宽=150 |  |  |  | 44.6
|  |  | 高=150 |  |  |  | 44.6
J0524-1 | 6-11\E-J轴一层墙柱 | C60泵送 | 长=150 | 2018-5-24 | 2018-6-21 | 28 | 78.9 | 77.3
|  |  | 宽=150 |  |  |  | 75.7
|  |  | 高=150 |  |  |  | 77.4
J0524-2 | 6-11\E-J轴一层墙柱 | C60泵送 | 长=150 | 2018-5-24 | 2018-6-21 | 28 | 76.5 | 75.4
|  |  | 宽=150 |  |  |  | 74.8
|  |  | 高=150 |  |  |  | 74.8
D0524-1 | 6-11\E-J轴二层梁、板 | C30泵送 | 长=150 | 2018-5-24 | 2018-6-21 | 28 | 37.9 | 38.1
|  |  | 宽=150 |  |  |  | 37.1
|  |  | 高=150 |  |  |  | 39.4
检验单位技术负责人： |  |  |  | 校核： |  |  | 检验：

## 3-14
佛山市三水区建友混凝土有限公司
标准养护混凝土试件抗压强度检验报告
GD-C3-523□□□
建设单位： | 通号佛山置业有限公司 |  |  | 检验单位：佛山市三水区建友混凝土有限公司试验室
工程名称： | 中国通号·三水天聚广场西区裙楼13座及地下室 |  |  | 报告日期：2019.02.12
试 件 | 工程 部位 | 强 度 | 试 |  | 件 | 龄 | 个别强度 | 强度代表值
编 号 |  | 等 级 | 尺寸(mm) | 成型日期 | 破型日期 | 期 | (MPa) | (MPa)
D0524-2 | 6-11\E-J轴二层梁、板 | C30泵送 | 长=150 | 2018-5-24 | 2018-6-21 | 28 | 37.1 | 37.5
|  |  | 宽=150 |  |  |  | 37.9
|  |  | 高=150 |  |  |  | 37.5
J0605-1 | 6-11\E-J轴二层墙、柱 | C60泵送 | 长=150 | 2018-6-5 | 2018-7-3 | 28 | 78.9 | 76.3
|  |  | 宽=150 |  |  |  | 74.3
|  |  | 高=150 |  |  |  | 75.7
J0605-2 | 6-11\E-J轴二层墙、柱 | C60泵送 | 长=150 | 2018-6-5 | 2018-7-3 | 28 | 74.3 | 76.2
|  |  | 宽=150 |  |  |  | 77.0
|  |  | 高=150 |  |  |  | 77.2
E0708-1 | 6-11\E-J轴三层梁、板 | C35泵送 | 长=150 | 2018-7-8 | 2018-8-5 | 28 | 45.0 | 44.5
|  |  | 宽=150 |  |  |  | 43.1
|  |  | 高=150 |  |  |  | 45.5
E0708-2 | 6-11\E-J轴三层梁、板 | C35泵送 | 长=150 | 2018-7-8 | 2018-8-5 | 28 | 43.5 | 44.2
|  |  | 宽=150 |  |  |  | 44.2
|  |  | 高=150 |  |  |  | 44.9
E0708-3 | 6-11\E-J轴三层梁、板 | C35泵送 | 长=150 | 2018-7-8 | 2018-8-5 | 28 | 45.6 | 44.8
|  |  | 宽=150 |  |  |  | 43.9
|  |  | 高=150 |  |  |  | 45.0
E0708-4 | 6-11\E-J轴三层梁、板 | C35泵送 | 长=150 | 2018-7-8 | 2018-8-5 | 28 | 45.2 | 44.7
|  |  | 宽=150 |  |  |  | 44.7
|  |  | 高=150 |  |  |  | 44.1
F0101-1 | 6-11\E-J轴屋面墙柱 | C40泵送 | 长=150 | 2019-1-1 | 2019-1-29 | 28 | 49.2 | 50.9
|  |  | 宽=150 |  |  |  | 52.5
|  |  | 高=150 |  |  |  | 51.0
E0410-1 | 10-15\E-J轴承台基础 | C35泵送P6 | 长=150 | 2018-4-10 | 2018-5-8 | 28 | 45.0 | 45.0
|  |  | 宽=150 |  |  |  | 44.2
|  |  | 高=150 |  |  |  | 45.7
E0410-2 | 10-15\E-J轴承台基础 | C35泵送P6 | 长=150 | 2018-4-10 | 2018-5-8 | 28 | 44.3 | 44.0
|  |  | 宽=150 |  |  |  | 44.4
|  |  | 高=150 |  |  |  | 43.4
E0410-3 | 10-15\E-J轴承台基础 | C35泵送P6 | 长=150 | 2018-4-10 | 2018-5-8 | 28 | 44.6 | 44.8
|  |  | 宽=150 |  |  |  | 45.9
|  |  | 高=150 |  |  |  | 43.8
E0410-4 | 10-15\E-J轴承台基础 | C35泵送P6 | 长=150 | 2018-4-10 | 2018-5-8 | 28 | 44.4 | 43.8
|  |  | 宽=150 |  |  |  | 43.8
|  |  | 高=150 |  |  |  | 43.1
E0410-5 | 10-15\E-J轴承台基础 | C35泵送P6 | 长=150 | 2018-4-10 | 2018-5-8 | 28 | 44.3 | 45.1
|  |  | 宽=150 |  |  |  | 46.1
|  |  | 高=150 |  |  |  | 44.9
E0410-6 | 10-15\E-J轴承台基础 | C35泵送P6 | 长=150 | 2018-4-10 | 2018-5-8 | 28 | 46.2 | 45.5
|  |  | 宽=150 |  |  |  | 45.9
|  |  | 高=150 |  |  |  | 44.3
E0410-7 | 10-15\E-J轴承台基础 | C35泵送P6 | 长=150 | 2018-4-10 | 2018-5-8 | 28 | 46.0 | 44.6
|  |  | 宽=150 |  |  |  | 44.6
|  |  | 高=150 |  |  |  | 43.2
检验单位技术负责人： |  |  |  | 校核： |  |  | 检验：

## 3-15
佛山市三水区建友混凝土有限公司
标准养护混凝土试件抗压强度检验报告
GD-C3-523□□□
建设单位： | 通号佛山置业有限公司 |  |  | 检验单位：佛山市三水区建友混凝土有限公司试验室
工程名称： | 中国通号·三水天聚广场西区裙楼13座及地下室 |  |  | 报告日期：2019.02.12
试 件 | 工程 部位 | 强 度 | 试 |  | 件 | 龄 | 个别强度 | 强度代表值
编 号 |  | 等 级 | 尺寸(mm) | 成型日期 | 破型日期 | 期 | (MPa) | (MPa)
E0410-8 | 10-15\E-J轴承台基础 | C35泵送P6 | 长=150 | 2018-4-10 | 2018-5-8 | 28 | 43.4 | 44.0
|  |  | 宽=150 |  |  |  | 45.5
|  |  | 高=150 |  |  |  | 43.2
J0420-1 | 10-15\E-J轴负一层墙、柱 | C60泵送 | 长=150 | 2018-4-20 | 2018-5-18 | 28 | 74.7 | 75.9
|  |  | 宽=150 |  |  |  | 77.1
|  |  | 高=150 |  |  |  | 75.8
J0420-2 | 10-15\E-J轴负一层墙、柱 | C60泵送 | 长=150 | 2018-4-20 | 2018-5-18 | 28 | 73.9 | 75.4
|  |  | 宽=150 |  |  |  | 77.2
|  |  | 高=150 |  |  |  | 75.1
E0503-1 | 10-15\E-J轴一层梁、板 | C35泵送P6 | 长=150 | 2018-5-3 | 2018-5-31 | 28 | 45.1 | 45.1
|  |  | 宽=150 |  |  |  | 45.6
|  |  | 高=150 |  |  |  | 44.6
E0503-2 | 10-15\E-J轴一层梁、板 | C35泵送P6 | 长=150 | 2018-5-3 | 2018-5-31 | 28 | 45.7 | 44.7
|  |  | 宽=150 |  |  |  | 44.4
|  |  | 高=150 |  |  |  | 43.9
E0503-3 | 10-15\E-J轴一层梁、板 | C35泵送P6 | 长=150 | 2018-5-3 | 2018-5-31 | 28 | 43.5 | 44.2
|  |  | 宽=150 |  |  |  | 44.4
|  |  | 高=150 |  |  |  | 44.8
E0503-4 | 10-15\E-J轴一层梁、板 | C35泵送P6 | 长=150 | 2018-5-3 | 2018-5-31 | 28 | 45.1 | 44.8
|  |  | 宽=150 |  |  |  | 45.6
|  |  | 高=150 |  |  |  | 43.7
J0613-1 | 10-15\E-J轴一层墙、柱 | C60泵送 | 长=150 | 2018-6-13 | 2018-7-11 | 28 | 75.3 | 75.2
|  |  | 宽=150 |  |  |  | 75.4
|  |  | 高=150 |  |  |  | 75.0
J0613-2 | 10-15\E-J轴一层墙、柱 | C60泵送 | 长=150 | 2018-6-13 | 2018-7-11 | 28 | 77.1 | 75.6
|  |  | 宽=150 |  |  |  | 74.8
|  |  | 高=150 |  |  |  | 74.8
J0618-1 | 10-15\E-J轴二层墙、柱 | C60泵送 | 长=150 | 2018-6-18 | 2018-7-16 | 28 | 76.6 | 75.7
|  |  | 宽=150 |  |  |  | 74.3
|  |  | 高=150 |  |  |  | 76.1
J0618-2 | 10-15\E-J轴二层墙、柱 | C60泵送 | 长=150 | 2018-6-18 | 2018-7-16 | 28 | 75.6 | 75.1
|  |  | 宽=150 |  |  |  | 74.6
|  |  | 高=150 |  |  |  | 75.1
E0708-5 | 10-15\E-J轴三层梁、板 | C35泵送 | 长=150 | 2018-7-8 | 2018-8-5 | 28 | 45.7 | 44.7
|  |  | 宽=150 |  |  |  | 45.0
|  |  | 高=150 |  |  |  | 43.4
E0708-6 | 10-15\E-J轴三层梁、板 | C35泵送 | 长=150 | 2018-7-8 | 2018-8-5 | 28 | 44.9 | 44.6
|  |  | 宽=150 |  |  |  | 43.9
|  |  | 高=150 |  |  |  | 45.1
E0708-7 | 10-15\E-J轴三层梁、板 | C35泵送 | 长=150 | 2018-7-8 | 2018-8-5 | 28 | 44.8 | 44.1
|  |  | 宽=150 |  |  |  | 43.1
|  |  | 高=150 |  |  |  | 44.3
E0708-8 | 10-15\E-J轴三层梁、板 | C35泵送 | 长=150 | 2018-7-8 | 2018-8-5 | 28 | 45.8 | 44.6
|  |  | 宽=150 |  |  |  | 43.8
|  |  | 高=150 |  |  |  | 44.2
检验单位技术负责人： |  |  |  | 校核： |  |  | 检验：

## 3-16
佛山市三水区建友混凝土有限公司
标准养护混凝土试件抗压强度检验报告
GD-C3-523□□□
建设单位： | 通号佛山置业有限公司 |  |  | 检验单位：佛山市三水区建友混凝土有限公司试验室
工程名称： | 中国通号·三水天聚广场西区裙楼13座及地下室 |  |  | 报告日期：2019.02.12
试 件 | 工程 部位 | 强 度 | 试 |  | 件 | 龄 | 个别强度 | 强度代表值
编 号 |  | 等 级 | 尺寸(mm) | 成型日期 | 破型日期 | 期 | (MPa) | (MPa)
F0101-2 | 10-15\E-J轴屋面墙柱 | C40泵送 | 长=150 | 2019-1-1 | 2019-1-29 | 28 | 52.3 | 51.0
|  |  | 宽=150 |  |  |  | 51.1
|  |  | 高=150 |  |  |  | 49.6
E0504-1 | 14-19\E-J轴承台基础 | C35泵送P6 | 长=150 | 2018-5-4 | 2018-6-1 | 28 | 45.1 | 44.0
|  |  | 宽=150 |  |  |  | 43.6
|  |  | 高=150 |  |  |  | 43.4
E0504-2 | 14-19\E-J轴承台基础 | C35泵送P6 | 长=150 | 2018-5-4 | 2018-6-1 | 28 | 44.3 | 44.4
|  |  | 宽=150 |  |  |  | 44.4
|  |  | 高=150 |  |  |  | 44.5
E0504-3 | 14-19\E-J轴承台基础 | C35泵送P6 | 长=150 | 2018-5-4 | 2018-6-1 | 28 | 44.4 | 44.5
|  |  | 宽=150 |  |  |  | 44.3
|  |  | 高=150 |  |  |  | 44.8
E0504-4 | 14-19\E-J轴承台基础 | C35泵送P6 | 长=150 | 2018-5-4 | 2018-6-1 | 28 | 45.9 | 44.5
|  |  | 宽=150 |  |  |  | 44.2
|  |  | 高=150 |  |  |  | 43.5
E0504-5 | 14-19\E-J轴承台基础 | C35泵送P6 | 长=150 | 2018-5-4 | 2018-6-1 | 28 | 43.6 | 44.1
|  |  | 宽=150 |  |  |  | 45.0
|  |  | 高=150 |  |  |  | 43.9
J0612-1 | 14-19\E-J轴负一层墙、柱 | C60泵送 | 长=150 | 2018-6-12 | 2018-7-10 | 28 | 76.0 | 75.6
|  |  | 宽=150 |  |  |  | 75.3
|  |  | 高=150 |  |  |  | 75.4
J0612-2 | 14-19\E-J轴负一层墙、柱 | C60泵送 | 长=150 | 2018-6-12 | 2018-7-10 | 28 | 77.0 | 77.2
|  |  | 宽=150 |  |  |  | 76.0
|  |  | 高=150 |  |  |  | 78.7
J0612-3 | 14-19\E-J轴负一层墙、柱 | C60泵送 | 长=150 | 2018-6-12 | 2018-7-10 | 28 | 74.6 | 76.1
|  |  | 宽=150 |  |  |  | 76.3
|  |  | 高=150 |  |  |  | 77.5
E0612-1 | 14-19\E-J轴负一层内墙 | C35泵送P6 | 长=150 | 2018-6-12 | 2018-7-10 | 28 | 44.3 | 44.8
|  |  | 宽=150 |  |  |  | 44.0
|  |  | 高=150 |  |  |  | 46.2
E0612-2 | 14-19\E-J轴负一层内墙 | C35泵送P6 | 长=150 | 2018-6-12 | 2018-7-10 | 28 | 46.1 | 44.5
|  |  | 宽=150 |  |  |  | 44.3
|  |  | 高=150 |  |  |  | 43.1
E0612-3 | 14-19\E-J轴负一层内墙 | C35泵送P6 | 长=150 | 2018-6-12 | 2018-7-10 | 28 | 43.1 | 44.1
|  |  | 宽=150 |  |  |  | 45.8
|  |  | 高=150 |  |  |  | 43.5
D0612-1 | 14-19\E-J轴一层梁、板 | C30泵送P6 | 长=150 | 2018-6-12 | 2018-7-10 | 28 | 38.3 | 38.1
|  |  | 宽=150 |  |  |  | 38.0
|  |  | 高=150 |  |  |  | 38.0
D0612-2 | 14-19\E-J轴一层梁、板 | C30泵送P6 | 长=150 | 2018-6-12 | 2018-7-10 | 28 | 37.0 | 38.0
|  |  | 宽=150 |  |  |  | 37.8
|  |  | 高=150 |  |  |  | 39.4
D0612-3 | 14-19\E-J轴一层梁、板 | C30泵送P6 | 长=150 | 2018-6-12 | 2018-7-10 | 28 | 39.4 | 38.9
|  |  | 宽=150 |  |  |  | 39.2
|  |  | 高=150 |  |  |  | 38.1
检验单位技术负责人： |  |  |  | 校核： |  |  | 检验：

## 3-17
佛山市三水区建友混凝土有限公司
标准养护混凝土试件抗压强度检验报告
GD-C3-523□□□
建设单位： | 通号佛山置业有限公司 |  |  | 检验单位：佛山市三水区建友混凝土有限公司试验室
工程名称： | 中国通号·三水天聚广场西区裙楼13座及地下室 |  |  | 报告日期：2019.02.12
试 件 | 工程 部位 | 强 度 | 试 |  | 件 | 龄 | 个别强度 | 强度代表值
编 号 |  | 等 级 | 尺寸(mm) | 成型日期 | 破型日期 | 期 | (MPa) | (MPa)
D0612-4 | 14-19\E-J轴一层梁、板 | C30泵送P6 | 长=150 | 2018-6-12 | 2018-7-10 | 28 | 38.9 | 38.0
|  |  | 宽=150 |  |  |  | 37.4
|  |  | 高=150 |  |  |  | 37.8
J0712-1 | 14-19\E-J轴一层墙、柱 | C60泵送 | 长=150 | 2018-7-12 | 2018-8-9 | 28 | 76.5 | 75.4
|  |  | 宽=150 |  |  |  | 75.7
|  |  | 高=150 |  |  |  | 74.0
J0712-2 | 14-19\E-J轴一层墙、柱 | C60泵送 | 长=150 | 2018-7-12 | 2018-8-9 | 28 | 74.8 | 75.9
|  |  | 宽=150 |  |  |  | 75.3
|  |  | 高=150 |  |  |  | 77.8
D0712 | 14-19\E-J轴二层梁、板 | C30泵送 | 长=150 | 2018-7-12 | 2018-8-9 | 28 | 38.5 | 38.4
|  |  | 宽=150 |  |  |  | 38.5
|  |  | 高=150 |  |  |  | 38.1
J0806-3 | 14-19\E-J轴二层墙、柱 | C60泵送 | 长=150 | 2018-8-6 | 2018-9-3 | 28 | 76.7 | 75.1
|  |  | 宽=150 |  |  |  | 74.8
|  |  | 高=150 |  |  |  | 73.9
J0806-4 | 14-19\E-J轴二层墙、柱 | C60泵送 | 长=150 | 2018-8-6 | 2018-9-3 | 28 | 74.3 | 76.0
|  |  | 宽=150 |  |  |  | 75.5
|  |  | 高=150 |  |  |  | 78.3
E0806-4 | 14-19\E-J轴三层梁、板 | C35泵送 | 长=150 | 2018-8-6 | 2018-9-3 | 28 | 43.7 | 43.9
|  |  | 宽=150 |  |  |  | 43.1
|  |  | 高=150 |  |  |  | 45.1
E0806-5 | 14-19\E-J轴三层梁、板 | C35泵送 | 长=150 | 2018-8-6 | 2018-9-3 | 28 | 44.7 | 44.5
|  |  | 宽=150 |  |  |  | 44.3
|  |  | 高=150 |  |  |  | 44.6
E0806-6 | 14-19\E-J轴三层梁、板 | C35泵送 | 长=150 | 2018-8-6 | 2018-9-3 | 28 | 44.5 | 44.4
|  |  | 宽=150 |  |  |  | 45.4
|  |  | 高=150 |  |  |  | 43.4
F1127-2 | 14-19\E-J轴三层墙、柱 | C40泵送 | 长=150 | 2018-11-27 | 2018-12-25 | 28 | 50.6 | 50.4
|  |  | 宽=150 |  |  |  | 50.4
|  |  | 高=150 |  |  |  | 50.2
D1127-2 | 14-19\E-J轴四层梁、板 | C30泵送 | 长=150 | 2018-11-27 | 2018-12-25 | 28 | 37.3 | 38.3
|  |  | 宽=150 |  |  |  | 38.3
|  |  | 高=150 |  |  |  | 39.4
F0115 | 14-19\E-J轴屋面层 | C40泵送 | 长=150 | 2019-1-15 | 2019-2-12 | 28 | 51.6 | 51.2
|  |  | 宽=150 |  |  |  | 51.7
|  |  | 高=150 |  |  |  | 50.3
E0322-1 | 6-11\H-N轴承台基础 | C35泵送P6 | 长=150 | 2018-3-22 | 2018-4-19 | 28 | 45.3 | 43.9
|  |  | 宽=150 |  |  |  | 43.4
|  |  | 高=150 |  |  |  | 43.1
E0322-2 | 6-11\H-N轴承台基础 | C35泵送P6 | 长=150 | 2018-3-22 | 2018-4-19 | 28 | 43.4 | 44.6
|  |  | 宽=150 |  |  |  | 45.1
|  |  | 高=150 |  |  |  | 45.3
E0322-3 | 6-11\H-N轴承台基础 | C35泵送P6 | 长=150 | 2018-3-22 | 2018-4-19 | 28 | 43.6 | 44.2
|  |  | 宽=150 |  |  |  | 43.4
|  |  | 高=150 |  |  |  | 45.6
检验单位技术负责人： |  |  |  | 校核： |  |  | 检验：

## 3-18
佛山市三水区建友混凝土有限公司
标准养护混凝土试件抗压强度检验报告
GD-C3-523□□□
建设单位： | 通号佛山置业有限公司 |  |  | 检验单位：佛山市三水区建友混凝土有限公司试验室
工程名称： | 中国通号·三水天聚广场西区裙楼13座及地下室 |  |  | 报告日期：2019.02.12
试 件 | 工程 部位 | 强 度 | 试 |  | 件 | 龄 | 个别强度 | 强度代表值
编 号 |  | 等 级 | 尺寸(mm) | 成型日期 | 破型日期 | 期 | (MPa) | (MPa)
E0322-4 | 6-11\H-N轴承台基础 | C35泵送P6 | 长=150 | 2018-3-22 | 2018-4-19 | 28 | 44.4 | 45.1
|  |  | 宽=150 |  |  |  | 44.9
|  |  | 高=150 |  |  |  | 46.2
E0322-5 | 6-11\H-N轴承台基础 | C35泵送P6 | 长=150 | 2018-3-22 | 2018-4-19 | 28 | 43.3 | 43.8
|  |  | 宽=150 |  |  |  | 43.8
|  |  | 高=150 |  |  |  | 44.3
E0322-6 | 6-11\H-N轴承台基础 | C35泵送P6 | 长=150 | 2018-3-22 | 2018-4-19 | 28 | 44.2 | 45.0
|  |  | 宽=150 |  |  |  | 46.1
|  |  | 高=150 |  |  |  | 44.7
E0322-7 | 6-11\H-N轴承台基础 | C35泵送P6 | 长=150 | 2018-3-22 | 2018-4-19 | 28 | 45.9 | 45.7
|  |  | 宽=150 |  |  |  | 45.6
|  |  | 高=150 |  |  |  | 45.6
E0415-1 | 6-11\H-N轴一层梁板及内墙 | C35泵送P6 | 长=150 | 2018-4-15 | 2018-5-13 | 28 | 43.1 | 43.8
|  |  | 宽=150 |  |  |  | 43.7
|  |  | 高=150 |  |  |  | 44.7
E0415-2 | 6-11\H-N轴一层梁板及内墙 | C35泵送P6 | 长=150 | 2018-4-15 | 2018-5-13 | 28 | 43.3 | 44.2
|  |  | 宽=150 |  |  |  | 45.0
|  |  | 高=150 |  |  |  | 44.3
E0415-3 | 6-11\H-N轴一层梁板及内墙 | C35泵送P6 | 长=150 | 2018-4-15 | 2018-5-13 | 28 | 43.5 | 45.0
|  |  | 宽=150 |  |  |  | 46.0
|  |  | 高=150 |  |  |  | 45.6
E0415-4 | 6-11\H-N轴一层梁板及内墙 | C35泵送P6 | 长=150 | 2018-4-15 | 2018-5-13 | 28 | 45.1 | 45.1
|  |  | 宽=150 |  |  |  | 46.1
|  |  | 高=150 |  |  |  | 44.2
E0415-5 | 6-11\H-N轴一层梁板及内墙 | C35泵送P6 | 长=150 | 2018-4-15 | 2018-5-13 | 28 | 45.5 | 44.9
|  |  | 宽=150 |  |  |  | 45.9
|  |  | 高=150 |  |  |  | 43.2
J0415-1 | 6-11\H-N轴负一层墙、柱 | C60泵送 | 长=150 | 2018-4-15 | 2018-5-13 | 28 | 74.1 | 74.5
|  |  | 宽=150 |  |  |  | 75.3
|  |  | 高=150 |  |  |  | 74.1
J0415-2 | 6-11\H-N轴负一层墙、柱 | C60泵送 | 长=150 | 2018-4-15 | 2018-5-13 | 28 | 74.0 | 76.0
|  |  | 宽=150 |  |  |  | 77.9
|  |  | 高=150 |  |  |  | 76.1
J0525-2 | 6-11\H-N轴一层墙、柱 | C60泵送 | 长=150 | 2018-5-25 | 2018-6-22 | 28 | 78.6 | 76.5
|  |  | 宽=150 |  |  |  | 75.9
|  |  | 高=150 |  |  |  | 75.0
J0525-3 | 6-11\H-N轴一层墙、柱 | C60泵送 | 长=150 | 2018-5-25 | 2018-6-22 | 28 | 75.3 | 76.5
|  |  | 宽=150 |  |  |  | 75.6
|  |  | 高=150 |  |  |  | 78.6
D0525-3 | 6-11\H-N轴二层梁、板 | C30泵送 | 长=150 | 2018-5-25 | 2018-6-22 | 28 | 37.7 | 37.7
|  |  | 宽=150 |  |  |  | 38.0
|  |  | 高=150 |  |  |  | 37.4
D0525-4 | 6-11\H-N轴二层梁、板 | C30泵送 | 长=150 | 2018-5-25 | 2018-6-22 | 28 | 39.0 | 39.0
|  |  | 宽=150 |  |  |  | 39.0
|  |  | 高=150 |  |  |  | 39.0
检验单位技术负责人： |  |  |  | 校核： |  |  | 检验：

## 3-19
佛山市三水区建友混凝土有限公司
标准养护混凝土试件抗压强度检验报告
GD-C3-523□□□
建设单位： | 通号佛山置业有限公司 |  |  | 检验单位：佛山市三水区建友混凝土有限公司试验室
工程名称： | 中国通号·三水天聚广场西区裙楼13座及地下室 |  |  | 报告日期：2019.02.12
试 件 | 工程 部位 | 强 度 | 试 |  | 件 | 龄 | 个别强度 | 强度代表值
编 号 |  | 等 级 | 尺寸(mm) | 成型日期 | 破型日期 | 期 | (MPa) | (MPa)
J0606-2 | 6-11\H-N轴二层墙、柱 | C60泵送 | 长=150 | 2018-6-6 | 2018-7-4 | 28 | 75.0 | 76.5
|  |  | 宽=150 |  |  |  | 78.3
|  |  | 高=150 |  |  |  | 76.3
J0606-3 | 6-11\H-N轴二层墙、柱 | C60泵送 | 长=150 | 2018-6-6 | 2018-7-4 | 28 | 74.8 | 75.8
|  |  | 宽=150 |  |  |  | 75.0
|  |  | 高=150 |  |  |  | 77.5
E0708-9 | 6-11\H-N轴三层梁、板 | C35泵送 | 长=150 | 2018-7-8 | 2018-8-5 | 28 | 46.0 | 45.0
|  |  | 宽=150 |  |  |  | 44.3
|  |  | 高=150 |  |  |  | 44.6
E0708-10 | 6-11\H-N轴三层梁、板 | C35泵送 | 长=150 | 2018-7-8 | 2018-8-5 | 28 | 45.6 | 44.9
|  |  | 宽=150 |  |  |  | 44.1
|  |  | 高=150 |  |  |  | 45.0
E0708-11 | 6-11\H-N轴三层梁、板 | C35泵送 | 长=150 | 2018-7-8 | 2018-8-5 | 28 | 43.1 | 43.8
|  |  | 宽=150 |  |  |  | 44.8
|  |  | 高=150 |  |  |  | 43.6
E0708-12 | 6-11\H-N轴三层梁、板 | C35泵送 | 长=150 | 2018-7-8 | 2018-8-5 | 28 | 46.0 | 44.7
|  |  | 宽=150 |  |  |  | 43.3
|  |  | 高=150 |  |  |  | 44.8
F0824-1 | 6-11\H-N轴三层墙、柱 | C40泵送 | 长=150 | 2018-8-24 | 2018-9-21 | 28 | 51.0 | 50.4
|  |  | 宽=150 |  |  |  | 50.1
|  |  | 高=150 |  |  |  | 50.1
F0824-2 | 6-11\H-N轴三层墙、柱 | C40泵送 | 长=150 | 2018-8-24 | 2018-9-21 | 28 | 49.7 | 51.0
|  |  | 宽=150 |  |  |  | 51.9
|  |  | 高=150 |  |  |  | 51.3
D0824-1 | 6-11\H-N轴四层梁、板 | C30泵送 | 长=150 | 2018-8-24 | 2018-9-21 | 28 | 38.3 | 38.2
|  |  | 宽=150 |  |  |  | 39.0
|  |  | 高=150 |  |  |  | 37.4
D0824-2 | 6-11\H-N轴四层梁、板 | C30泵送 | 长=150 | 2018-8-24 | 2018-9-21 | 28 | 36.9 | 38.0
|  |  | 宽=150 |  |  |  | 37.7
|  |  | 高=150 |  |  |  | 39.5
D0824-3 | 6-11\H-N轴四层梁、板 | C30泵送 | 长=150 | 2018-8-24 | 2018-9-21 | 28 | 38.3 | 37.6
|  |  | 宽=150 |  |  |  | 37.3
|  |  | 高=150 |  |  |  | 37.0
D1208-3 | 6-11\H-N轴斜屋面 | C30泵送 | 长=150 | 2018-12-8 | 2019-1-5 | 28 | 39.5 | 38.6
|  |  | 宽=150 |  |  |  | 39.3
|  |  | 高=150 |  |  |  | 37.0
D1208-4 | 6-11\H-N轴斜屋面 | C30泵送 | 长=150 | 2018-12-8 | 2019-1-5 | 28 | 37.9 | 38.4
|  |  | 宽=150 |  |  |  | 39.5
|  |  | 高=150 |  |  |  | 38.0
E0328-1 | 10-15\H-N轴承台基础 | C35泵送P6 | 长=150 | 2018-3-28 | 2018-4-25 | 28 | 43.1 | 44.5
|  |  | 宽=150 |  |  |  | 44.3
|  |  | 高=150 |  |  |  | 46.2
E0328-2 | 10-15\H-N轴承台基础 | C35泵送P6 | 长=150 | 2018-3-28 | 2018-4-25 | 28 | 44.6 | 44.4
|  |  | 宽=150 |  |  |  | 43.7
|  |  | 高=150 |  |  |  | 44.8
检验单位技术负责人： |  |  |  | 校核： |  |  | 检验：

## 3-20
佛山市三水区建友混凝土有限公司
标准养护混凝土试件抗压强度检验报告
GD-C3-523□□□
建设单位： | 通号佛山置业有限公司 |  |  | 检验单位：佛山市三水区建友混凝土有限公司试验室
工程名称： | 中国通号·三水天聚广场西区裙楼13座及地下室 |  |  | 报告日期：2019.02.12
试 件 | 工程 部位 | 强 度 | 试 |  | 件 | 龄 | 个别强度 | 强度代表值
编 号 |  | 等 级 | 尺寸(mm) | 成型日期 | 破型日期 | 期 | (MPa) | (MPa)
E0328-3 | 10-15\H-N轴承台基础 | C35泵送P6 | 长=150 | 2018-3-28 | 2018-4-25 | 28 | 44.8 | 44.4
|  |  | 宽=150 |  |  |  | 45.2
|  |  | 高=150 |  |  |  | 43.3
E0328-4 | 10-15\H-N轴承台基础 | C35泵送P6 | 长=150 | 2018-3-28 | 2018-4-25 | 28 | 45.9 | 45.2
|  |  | 宽=150 |  |  |  | 45.7
|  |  | 高=150 |  |  |  | 44.1
E0328-5 | 10-15\H-N轴承台基础 | C35泵送P6 | 长=150 | 2018-3-28 | 2018-4-25 | 28 | 45.2 | 45.4
|  |  | 宽=150 |  |  |  | 45.2
|  |  | 高=150 |  |  |  | 45.7
E0328-6 | 10-15\H-N轴承台基础 | C35泵送P6 | 长=150 | 2018-3-28 | 2018-4-25 | 28 | 44.7 | 44.8
|  |  | 宽=150 |  |  |  | 45.0
|  |  | 高=150 |  |  |  | 44.8
E0328-7 | 10-15\H-N轴承台基础 | C35泵送P6 | 长=150 | 2018-3-28 | 2018-4-25 | 28 | 43.4 | 43.9
|  |  | 宽=150 |  |  |  | 44.7
|  |  | 高=150 |  |  |  | 43.5
J0425-1 | 10-15\H-N轴负一层墙柱 | C60泵送 | 长=150 | 2018-4-25 | 2018-5-23 | 28 | 78.8 | 78.0
|  |  | 宽=150 |  |  |  | 76.0
|  |  | 高=150 |  |  |  | 79.2
J0425-2 | 10-15\H-N轴负一层墙柱 | C60泵送 | 长=150 | 2018-4-25 | 2018-5-23 | 28 | 74.8 | 76.8
|  |  | 宽=150 |  |  |  | 78.2
|  |  | 高=150 |  |  |  | 77.5
E0425-1 | 10-15\H-N轴一层梁板 | C35泵送P6 | 长=150 | 2018-4-25 | 2018-5-23 | 28 | 43.6 | 44.2
|  |  | 宽=150 |  |  |  | 45.3
|  |  | 高=150 |  |  |  | 43.7
E0425-2 | 10-15\H-N轴一层梁板 | C35泵送P6 | 长=150 | 2018-4-25 | 2018-5-23 | 28 | 44.1 | 44.2
|  |  | 宽=150 |  |  |  | 43.6
|  |  | 高=150 |  |  |  | 45.0
E0425-3 | 10-15\H-N轴一层梁板 | C35泵送P6 | 长=150 | 2018-4-25 | 2018-5-23 | 28 | 44.0 | 44.6
|  |  | 宽=150 |  |  |  | 46.1
|  |  | 高=150 |  |  |  | 43.5
E0425-4 | 10-15\H-N轴一层梁板 | C35泵送P6 | 长=150 | 2018-4-25 | 2018-5-23 | 28 | 45.5 | 45.7
|  |  | 宽=150 |  |  |  | 46.1
|  |  | 高=150 |  |  |  | 45.5
E0425-5 | 10-15\H-N轴一层梁板 | C35泵送P6 | 长=150 | 2018-4-25 | 2018-5-23 | 28 | 44.4 | 44.8
|  |  | 宽=150 |  |  |  | 46.1
|  |  | 高=150 |  |  |  | 43.8
J0613-3 | 10-15\H-N轴一层墙柱 | C60泵送 | 长=150 | 2018-6-13 | 2018-7-11 | 28 | 75.9 | 76.5
|  |  | 宽=150 |  |  |  | 79.1
|  |  | 高=150 |  |  |  | 74.5
J0613-4 | 10-15\H-N轴一层墙柱 | C60泵送 | 长=150 | 2018-6-13 | 2018-7-11 | 28 | 78.7 | 76.6
|  |  | 宽=150 |  |  |  | 76.2
|  |  | 高=150 |  |  |  | 75.0
J0618-3 | 10-15\H-N轴二层墙柱 | C60泵送 | 长=150 | 2018-6-18 | 2018-7-16 | 28 | 78.7 | 76.8
|  |  | 宽=150 |  |  |  | 77.3
|  |  | 高=150 |  |  |  | 74.6
检验单位技术负责人： |  |  |  | 校核： |  |  | 检验：

## 3-21
佛山市三水区建友混凝土有限公司
标准养护混凝土试件抗压强度检验报告
GD-C3-523□□□
建设单位： | 通号佛山置业有限公司 |  |  | 检验单位：佛山市三水区建友混凝土有限公司试验室
工程名称： | 中国通号·三水天聚广场西区裙楼13座及地下室 |  |  | 报告日期：2019.02.12
试 件 | 工程 部位 | 强 度 | 试 |  | 件 | 龄 | 个别强度 | 强度代表值
编 号 |  | 等 级 | 尺寸(mm) | 成型日期 | 破型日期 | 期 | (MPa) | (MPa)
J0618-4 | 10-15\H-N轴二层墙柱 | C60泵送 | 长=150 | 2018-6-18 | 2018-7-16 | 28 | 75.0 | 76.2
|  |  | 宽=150 |  |  |  | 76.3
|  |  | 高=150 |  |  |  | 77.1
E0708-13 | 10-15\H-N轴三层梁板 | C35泵送 | 长=150 | 2018-7-8 | 2018-8-5 | 28 | 44.9 | 44.7
|  |  | 宽=150 |  |  |  | 45.2
|  |  | 高=150 |  |  |  | 44.1
E0708-14 | 10-15\H-N轴三层梁板 | C35泵送 | 长=150 | 2018-7-8 | 2018-8-5 | 28 | 45.9 | 44.5
|  |  | 宽=150 |  |  |  | 43.5
|  |  | 高=150 |  |  |  | 44.2
E0708-15 | 10-15\H-N轴三层梁板 | C35泵送 | 长=150 | 2018-7-8 | 2018-8-5 | 28 | 44.9 | 45.3
|  |  | 宽=150 |  |  |  | 45.1
|  |  | 高=150 |  |  |  | 45.9
E0708-16 | 10-15\H-N轴三层梁板 | C35泵送 | 长=150 | 2018-7-8 | 2018-8-5 | 28 | 43.6 | 44.3
|  |  | 宽=150 |  |  |  | 44.2
|  |  | 高=150 |  |  |  | 45.0
E0413-7 | 14-19\H-N轴承台基础 | C35泵送P6 | 长=150 | 2018-4-13 | 2018-5-11 | 28 | 44.5 | 44.2
|  |  | 宽=150 |  |  |  | 44.4
|  |  | 高=150 |  |  |  | 43.6
E0413-8 | 14-19\H-N轴承台基础 | C35泵送P6 | 长=150 | 2018-4-13 | 2018-5-11 | 28 | 44.4 | 45.1
|  |  | 宽=150 |  |  |  | 45.3
|  |  | 高=150 |  |  |  | 45.6
E0413-9 | 14-19\H-N轴承台基础 | C35泵送P6 | 长=150 | 2018-4-13 | 2018-5-11 | 28 | 45.6 | 45.4
|  |  | 宽=150 |  |  |  | 45.9
|  |  | 高=150 |  |  |  | 44.6
E0413-10 | 14-19\H-N轴承台基础 | C35泵送P6 | 长=150 | 2018-4-13 | 2018-5-11 | 28 | 44.0 | 44.9
|  |  | 宽=150 |  |  |  | 44.8
|  |  | 高=150 |  |  |  | 46.1
E0413-11 | 14-19\H-N轴承台基础 | C35泵送P6 | 长=150 | 2018-4-13 | 2018-5-11 | 28 | 43.7 | 44.2
|  |  | 宽=150 |  |  |  | 43.8
|  |  | 高=150 |  |  |  | 45.0
J0510-1 | 14-19\H-N轴负一层墙柱 | C60泵送 | 长=150 | 2018-5-10 | 2018-6-7 | 28 | 74.7 | 76.4
|  |  | 宽=150 |  |  |  | 79.1
|  |  | 高=150 |  |  |  | 75.6
J0510-2 | 14-19\H-N轴负一层墙柱 | C60泵送 | 长=150 | 2018-5-10 | 2018-6-7 | 28 | 77.0 | 76.9
|  |  | 宽=150 |  |  |  | 79.0
|  |  | 高=150 |  |  |  | 74.7
E0510-1 | 14-19\H-N轴一层梁、板 | C35泵送P6 | 长=150 | 2018-5-10 | 2018-6-7 | 28 | 44.2 | 45.0
|  |  | 宽=150 |  |  |  | 44.8
|  |  | 高=150 |  |  |  | 46.0
E0510-2 | 14-19\H-N轴一层梁、板 | C35泵送P6 | 长=150 | 2018-5-10 | 2018-6-7 | 28 | 46.1 | 45.1
|  |  | 宽=150 |  |  |  | 43.6
|  |  | 高=150 |  |  |  | 45.6
E0510-3 | 14-19\H-N轴一层梁、板 | C35泵送P6 | 长=150 | 2018-5-10 | 2018-6-7 | 28 | 45.8 | 45.1
|  |  | 宽=150 |  |  |  | 45.5
|  |  | 高=150 |  |  |  | 43.9
检验单位技术负责人： |  |  |  | 校核： |  |  | 检验：

## 3-22
佛山市三水区建友混凝土有限公司
标准养护混凝土试件抗压强度检验报告
GD-C3-523□□□
建设单位： | 通号佛山置业有限公司 |  |  | 检验单位：佛山市三水区建友混凝土有限公司试验室
工程名称： | 中国通号·三水天聚广场西区裙楼13座及地下室 |  |  | 报告日期：2019.02.12
试 件 | 工程 部位 | 强 度 | 试 |  | 件 | 龄 | 个别强度 | 强度代表值
编 号 |  | 等 级 | 尺寸(mm) | 成型日期 | 破型日期 | 期 | (MPa) | (MPa)
E0510-4 | 14-19\H-N轴一层梁、板 | C35泵送P6 | 长=150 | 2018-5-10 | 2018-6-7 | 28 | 44.0 | 44.1
|  |  | 宽=150 |  |  |  | 43.7
|  |  | 高=150 |  |  |  | 44.7
D0722-5 | 14-19\H-N轴一层墙、柱 | C30泵送 | 长=150 | 2018-7-22 | 2018-8-19 | 28 | 37.7 | 38.4
|  |  | 宽=150 |  |  |  | 38.1
|  |  | 高=150 |  |  |  | 39.3
D0722-6 | 14-19\H-N轴一层墙、柱 | C30泵送 | 长=150 | 2018-7-22 | 2018-8-19 | 28 | 38.5 | 38.0
|  |  | 宽=150 |  |  |  | 37.2
|  |  | 高=150 |  |  |  | 38.4
D0801-1 | 14-19\H-N轴二层梁、板 | C30泵送 | 长=150 | 2018-8-1 | 2018-8-29 | 28 | 37.6 | 38.0
|  |  | 宽=150 |  |  |  | 38.4
|  |  | 高=150 |  |  |  | 37.9
D0801-2 | 14-19\H-N轴二层梁、板 | C30泵送 | 长=150 | 2018-8-1 | 2018-8-29 | 28 | 39.5 | 38.7
|  |  | 宽=150 |  |  |  | 38.3
|  |  | 高=150 |  |  |  | 38.3
J0809-1 | 14-19\H-N轴二层墙、柱 | C60泵送 | 长=150 | 2018-8-9 | 2018-9-6 | 28 | 74.3 | 75.1
|  |  | 宽=150 |  |  |  | 75.4
|  |  | 高=150 |  |  |  | 75.4
J0809-2 | 14-19\H-N轴二层墙、柱 | C60泵送 | 长=150 | 2018-8-9 | 2018-9-6 | 28 | 76.1 | 76.2
|  |  | 宽=150 |  |  |  | 76.7
|  |  | 高=150 |  |  |  | 75.7
E0809-1 | 14-19\H-N轴三层梁、板 | C35泵送 | 长=150 | 2018-8-9 | 2018-9-6 | 28 | 46.1 | 45.2
|  |  | 宽=150 |  |  |  | 44.3
|  |  | 高=150 |  |  |  | 45.0
E0809-2 | 14-19\H-N轴三层梁、板 | C35泵送 | 长=150 | 2018-8-9 | 2018-9-6 | 28 | 46.1 | 45.2
|  |  | 宽=150 |  |  |  | 44.6
|  |  | 高=150 |  |  |  | 45.0
E0809-3 | 14-19\H-N轴三层梁、板 | C35泵送 | 长=150 | 2018-8-9 | 2018-9-6 | 28 | 46.0 | 45.0
|  |  | 宽=150 |  |  |  | 44.3
|  |  | 高=150 |  |  |  | 44.7
F1114-1 | 14-19\H-N轴三层墙、柱 | C40泵送 | 长=150 | 2018-11-14 | 2018-12-12 | 28 | 52.5 | 52.3
|  |  | 宽=150 |  |  |  | 51.7
|  |  | 高=150 |  |  |  | 52.6
F1114-2 | 14-19\H-N轴三层墙、柱 | C40泵送 | 长=150 | 2018-11-14 | 2018-12-12 | 28 | 50.7 | 50.8
|  |  | 宽=150 |  |  |  | 51.2
|  |  | 高=150 |  |  |  | 50.3
D1114-1 | 14-19\H-N轴四层梁、板 | C30泵送 | 长=150 | 2018-11-14 | 2018-12-12 | 28 | 39.4 | 39.2
|  |  | 宽=150 |  |  |  | 39.1
|  |  | 高=150 |  |  |  | 39.2
D1114-2 | 14-19\H-N轴四层梁、板 | C30泵送 | 长=150 | 2018-11-14 | 2018-12-12 | 28 | 39.0 | 37.8
|  |  | 宽=150 |  |  |  | 36.9
|  |  | 高=150 |  |  |  | 37.6
D1114-3 | 14-19\H-N轴四层梁、板 | C30泵送 | 长=150 | 2018-11-14 | 2018-12-12 | 28 | 38.9 | 38.2
|  |  | 宽=150 |  |  |  | 37.9
|  |  | 高=150 |  |  |  | 37.9
检验单位技术负责人： |  |  |  | 校核： |  |  | 检验：

## 3-23
佛山市三水区建友混凝土有限公司
标准养护混凝土试件抗压强度检验报告
GD-C3-523□□□
建设单位： | 通号佛山置业有限公司 |  |  | 检验单位：佛山市三水区建友混凝土有限公司试验室
工程名称： | 中国通号·三水天聚广场西区裙楼13座及地下室 |  |  | 报告日期：2019.02.12
试 件 | 工程 部位 | 强 度 | 试 |  | 件 | 龄 | 个别强度 | 强度代表值
编 号 |  | 等 级 | 尺寸(mm) | 成型日期 | 破型日期 | 期 | (MPa) | (MPa)
D1230-1 | 14-19\H-N轴屋面层 | C30泵送 | 长=150 | 2018-12-30 | 2019-1-27 | 28 | 37.9 | 38.0
|  |  | 宽=150 |  |  |  | 37.1
|  |  | 高=150 |  |  |  | 38.9
D1230-2 | 14-19\H-N轴屋面层 | C30泵送 | 长=150 | 2018-12-30 | 2019-1-27 | 28 | 36.9 | 37.8
|  |  | 宽=150 |  |  |  | 38.5
|  |  | 高=150 |  |  |  | 38.1
E0324-1 | 6-11\M-S轴承台基础 | C35泵送P6 | 长=150 | 2018-3-24 | 2018-4-21 | 28 | 45.5 | 44.8
|  |  | 宽=150 |  |  |  | 45.1
|  |  | 高=150 |  |  |  | 43.8
E0324-2 | 6-11\M-S轴承台基础 | C35泵送P6 | 长=150 | 2018-3-24 | 2018-4-21 | 28 | 43.1 | 43.8
|  |  | 宽=150 |  |  |  | 43.8
|  |  | 高=150 |  |  |  | 44.5
E0324-3 | 6-11\M-S轴承台基础 | C35泵送P6 | 长=150 | 2018-3-24 | 2018-4-21 | 28 | 44.8 | 44.8
|  |  | 宽=150 |  |  |  | 44.1
|  |  | 高=150 |  |  |  | 45.3
E0324-4 | 6-11\M-S轴承台基础 | C35泵送P6 | 长=150 | 2018-3-24 | 2018-4-21 | 28 | 44.0 | 44.2
|  |  | 宽=150 |  |  |  | 44.9
|  |  | 高=150 |  |  |  | 43.7
E0324-5 | 6-11\M-S轴承台基础 | C35泵送P6 | 长=150 | 2018-3-24 | 2018-4-21 | 28 | 44.7 | 44.5
|  |  | 宽=150 |  |  |  | 44.8
|  |  | 高=150 |  |  |  | 44.1
E0324-6 | 6-11\M-S轴承台基础 | C35泵送P6 | 长=150 | 2018-3-24 | 2018-4-21 | 28 | 44.5 | 44.7
|  |  | 宽=150 |  |  |  | 45.8
|  |  | 高=150 |  |  |  | 43.7
E0416-1 | 6-11\M-S轴一层梁板及内墙 | C35泵送P6 | 长=150 | 2018-4-16 | 2018-5-14 | 28 | 46.2 | 45.3
|  |  | 宽=150 |  |  |  | 46.1
|  |  | 高=150 |  |  |  | 43.7
E0416-2 | 6-11\M-S轴一层梁板及内墙 | C35泵送P6 | 长=150 | 2018-4-16 | 2018-5-14 | 28 | 43.7 | 44.7
|  |  | 宽=150 |  |  |  | 45.2
|  |  | 高=150 |  |  |  | 45.4
E0416-3 | 6-11\M-S轴一层梁板及内墙 | C35泵送P6 | 长=150 | 2018-4-16 | 2018-5-14 | 28 | 45.7 | 44.7
|  |  | 宽=150 |  |  |  | 43.8
|  |  | 高=150 |  |  |  | 44.7
E0416-4 | 6-11\M-S轴一层梁板及内墙 | C35泵送P6 | 长=150 | 2018-4-16 | 2018-5-14 | 28 | 45.7 | 45.0
|  |  | 宽=150 |  |  |  | 43.2
|  |  | 高=150 |  |  |  | 46.1
E0416-5 | 6-11\M-S轴一层梁板及内墙 | C35泵送P6 | 长=150 | 2018-4-16 | 2018-5-14 | 28 | 43.3 | 43.9
|  |  | 宽=150 |  |  |  | 44.0
|  |  | 高=150 |  |  |  | 44.5
J0416-1 | 6-11\M-S轴负一层墙、柱 | C60泵送 | 长=150 | 2018-4-16 | 2018-5-14 | 28 | 74.7 | 75.2
|  |  | 宽=150 |  |  |  | 75.6
|  |  | 高=150 |  |  |  | 75.2
J0416-2 | 6-11\M-S轴负一层墙、柱 | C60泵送 | 长=150 | 2018-4-16 | 2018-5-14 | 28 | 77.0 | 77.2
|  |  | 宽=150 |  |  |  | 75.9
|  |  | 高=150 |  |  |  | 78.7
检验单位技术负责人： |  |  |  | 校核： |  |  | 检验：

## 3-24
佛山市三水区建友混凝土有限公司
标准养护混凝土试件抗压强度检验报告
GD-C3-523□□□
建设单位： | 通号佛山置业有限公司 |  |  | 检验单位：佛山市三水区建友混凝土有限公司试验室
工程名称： | 中国通号·三水天聚广场西区裙楼13座及地下室 |  |  | 报告日期：2019.02.12
试 件 | 工程 部位 | 强 度 | 试 |  | 件 | 龄 | 个别强度 | 强度代表值
编 号 |  | 等 级 | 尺寸(mm) | 成型日期 | 破型日期 | 期 | (MPa) | (MPa)
J0525-4 | 6-11\M-S轴二层墙、柱 | C60泵送 | 长=150 | 2018-5-25 | 2018-6-22 | 28 | 75.3 | 75.3
|  |  | 宽=150 |  |  |  | 75.6
|  |  | 高=150 |  |  |  | 75.0
J0525-5 | 6-11\M-S轴二层墙、柱 | C60泵送 | 长=150 | 2018-5-25 | 2018-6-22 | 28 | 76.9 | 75.4
|  |  | 宽=150 |  |  |  | 74.0
|  |  | 高=150 |  |  |  | 75.3
D0608-3 | 6-11\M-S轴二层梁、板 | C30泵送 | 长=150 | 2018-6-8 | 2018-7-6 | 28 | 37.6 | 38.1
|  |  | 宽=150 |  |  |  | 38.6
|  |  | 高=150 |  |  |  | 38.2
J0621-1 | 6-11\M-S轴二层墙、柱 | C60泵送 | 长=150 | 2018-6-21 | 2018-7-19 | 28 | 79.2 | 77.8
|  |  | 宽=150 |  |  |  | 77.9
|  |  | 高=150 |  |  |  | 76.3
J0621-2 | 6-11\M-S轴二层墙、柱 | C60泵送 | 长=150 | 2018-6-21 | 2018-7-19 | 28 | 78.0 | 76.5
|  |  | 宽=150 |  |  |  | 76.1
|  |  | 高=150 |  |  |  | 75.4
E0621-1 | 6-11\M-S轴三层梁、板 | C35泵送 | 长=150 | 2018-6-21 | 2018-7-19 | 28 | 45.4 | 44.8
|  |  | 宽=150 |  |  |  | 45.2
|  |  | 高=150 |  |  |  | 43.6
E0621-2 | 6-11\M-S轴三层梁、板 | C35泵送 | 长=150 | 2018-6-21 | 2018-7-19 | 28 | 44.9 | 44.7
|  |  | 宽=150 |  |  |  | 43.9
|  |  | 高=150 |  |  |  | 45.2
F0727-3 | 6-11\M-S轴三层墙、柱 | C40泵送 | 长=150 | 2018-7-27 | 2018-8-24 | 28 | 51.2 | 50.7
|  |  | 宽=150 |  |  |  | 50.1
|  |  | 高=150 |  |  |  | 51.0
F0727-4 | 6-11\M-S轴三层墙、柱 | C40泵送 | 长=150 | 2018-7-27 | 2018-8-24 | 28 | 52.0 | 50.9
|  |  | 宽=150 |  |  |  | 49.3
|  |  | 高=150 |  |  |  | 51.3
D0727-4 | 6-11\M-S轴四层梁、板 | C30泵送 | 长=150 | 2018-7-27 | 2018-8-24 | 28 | 37.5 | 38.3
|  |  | 宽=150 |  |  |  | 39.5
|  |  | 高=150 |  |  |  | 38.0
D0727-5 | 6-11\M-S轴四层梁、板 | C30泵送 | 长=150 | 2018-7-27 | 2018-8-24 | 28 | 36.9 | 37.9
|  |  | 宽=150 |  |  |  | 37.9
|  |  | 高=150 |  |  |  | 38.8
D0727-6 | 6-11\M-S轴四层梁、板 | C30泵送 | 长=150 | 2018-7-27 | 2018-8-24 | 28 | 36.9 | 38.5
|  |  | 宽=150 |  |  |  | 39.0
|  |  | 高=150 |  |  |  | 39.5
E0517-1 | 10-15\M-S轴承台基础 | C35泵送P6 | 长=150 | 2018-5-17 | 2018-6-14 | 28 | 46.1 | 44.9
|  |  | 宽=150 |  |  |  | 45.6
|  |  | 高=150 |  |  |  | 43.2
E0517-2 | 10-15\M-S轴承台基础 | C35泵送P6 | 长=150 | 2018-5-17 | 2018-6-14 | 28 | 43.2 | 43.8
|  |  | 宽=150 |  |  |  | 43.4
|  |  | 高=150 |  |  |  | 44.9
E0517-3 | 10-15\M-S轴承台基础 | C35泵送P6 | 长=150 | 2018-5-17 | 2018-6-14 | 28 | 44.7 | 45.2
|  |  | 宽=150 |  |  |  | 45.3
|  |  | 高=150 |  |  |  | 45.5
检验单位技术负责人： |  |  |  | 校核： |  |  | 检验：

## 3-25
佛山市三水区建友混凝土有限公司
标准养护混凝土试件抗压强度检验报告
GD-C3-523□□□
建设单位： | 通号佛山置业有限公司 |  |  | 检验单位：佛山市三水区建友混凝土有限公司试验室
工程名称： | 中国通号·三水天聚广场西区裙楼13座及地下室 |  |  | 报告日期：2019.02.12
试 件 | 工程 部位 | 强 度 | 试 |  | 件 | 龄 | 个别强度 | 强度代表值
编 号 |  | 等 级 | 尺寸(mm) | 成型日期 | 破型日期 | 期 | (MPa) | (MPa)
E0517-4 | 10-15\M-S轴承台基础 | C35泵送P6 | 长=150 | 2018-5-17 | 2018-6-14 | 28 | 44.8 | 45.2
|  |  | 宽=150 |  |  |  | 45.5
|  |  | 高=150 |  |  |  | 45.4
E0517-5 | 10-15\M-S轴承台基础 | C35泵送P6 | 长=150 | 2018-5-17 | 2018-6-14 | 28 | 43.5 | 44.5
|  |  | 宽=150 |  |  |  | 44.0
|  |  | 高=150 |  |  |  | 46.0
J0621-3 | 10-15\M-S轴负一层墙、柱 | C60泵送 | 长=150 | 2018-6-21 | 2018-7-19 | 28 | 74.4 | 76.5
|  |  | 宽=150 |  |  |  | 78.8
|  |  | 高=150 |  |  |  | 76.3
J0621-4 | 10-15\M-S轴负一层墙、柱 | C60泵送 | 长=150 | 2018-6-21 | 2018-7-19 | 28 | 74.1 | 76.1
|  |  | 宽=150 |  |  |  | 75.5
|  |  | 高=150 |  |  |  | 78.7
E0621-3 | 10-15\M-S轴负一层内墙 | C35泵送P6 | 长=150 | 2018-6-21 | 2018-7-19 | 28 | 43.3 | 44.7
|  |  | 宽=150 |  |  |  | 46.2
|  |  | 高=150 |  |  |  | 44.5
E0621-4 | 10-15\M-S轴负一层内墙 | C35泵送P6 | 长=150 | 2018-6-21 | 2018-7-19 | 28 | 44.2 | 44.7
|  |  | 宽=150 |  |  |  | 45.8
|  |  | 高=150 |  |  |  | 44.2
E0621-5 | 10-15\M-S轴一层梁、板 | C35泵送P6 | 长=150 | 2018-6-21 | 2018-7-19 | 28 | 45.7 | 44.5
|  |  | 宽=150 |  |  |  | 43.1
|  |  | 高=150 |  |  |  | 44.7
E0621-6 | 10-15\M-S轴一层梁、板 | C35泵送P6 | 长=150 | 2018-6-21 | 2018-7-19 | 28 | 45.2 | 44.8
|  |  | 宽=150 |  |  |  | 44.1
|  |  | 高=150 |  |  |  | 45.1
E0621-7 | 10-15\M-S轴一层梁、板 | C35泵送P6 | 长=150 | 2018-6-21 | 2018-7-19 | 28 | 44.0 | 44.6
|  |  | 宽=150 |  |  |  | 44.5
|  |  | 高=150 |  |  |  | 45.2
E0621-8 | 10-15\M-S轴一层梁、板 | C35泵送P6 | 长=150 | 2018-6-21 | 2018-7-19 | 28 | 45.8 | 45.1
|  |  | 宽=150 |  |  |  | 44.8
|  |  | 高=150 |  |  |  | 44.5
E0621-9 | 10-15\M-S轴一层梁、板 | C35泵送P6 | 长=150 | 2018-6-21 | 2018-7-19 | 28 | 44.6 | 45.0
|  |  | 宽=150 |  |  |  | 44.3
|  |  | 高=150 |  |  |  | 46.0
J0714-1 | 10-15\M-S轴一层墙、柱 | C60泵送 | 长=150 | 2018-7-14 | 2018-8-11 | 28 | 78.5 | 76.1
|  |  | 宽=150 |  |  |  | 75.0
|  |  | 高=150 |  |  |  | 74.9
J0714-2 | 10-15\M-S轴一层墙、柱 | C60泵送 | 长=150 | 2018-7-14 | 2018-8-11 | 28 | 75.0 | 76.4
|  |  | 宽=150 |  |  |  | 77.1
|  |  | 高=150 |  |  |  | 77.1
E0714-2 | 10-15\M-S轴二层梁、板 | C35泵送 | 长=150 | 2018-7-14 | 2018-8-11 | 28 | 45.3 | 45.1
|  |  | 宽=150 |  |  |  | 45.3
|  |  | 高=150 |  |  |  | 44.7
E0714-3 | 10-15\M-S轴二层梁、板 | C35泵送 | 长=150 | 2018-7-14 | 2018-8-11 | 28 | 45.4 | 44.9
|  |  | 宽=150 |  |  |  | 44.7
|  |  | 高=150 |  |  |  | 44.5
检验单位技术负责人： |  |  |  | 校核： |  |  | 检验：

## 3-26
佛山市三水区建友混凝土有限公司
标准养护混凝土试件抗压强度检验报告
GD-C3-523□□□
建设单位： | 通号佛山置业有限公司 |  |  | 检验单位：佛山市三水区建友混凝土有限公司试验室
工程名称： | 中国通号·三水天聚广场西区裙楼13座及地下室 |  |  | 报告日期：2019.02.12
试 件 | 工程 部位 | 强 度 | 试 |  | 件 | 龄 | 个别强度 | 强度代表值
编 号 |  | 等 级 | 尺寸(mm) | 成型日期 | 破型日期 | 期 | (MPa) | (MPa)
J0803-1 | 10-15\M-S轴二层墙、柱 | C60泵送 | 长=150 | 2018-8-3 | 2018-8-31 | 28 | 75.3 | 75.9
|  |  | 宽=150 |  |  |  | 75.0
|  |  | 高=150 |  |  |  | 77.3
J0803-2 | 10-15\M-S轴二层墙、柱 | C60泵送 | 长=150 | 2018-8-3 | 2018-8-31 | 28 | 74.6 | 75.9
|  |  | 宽=150 |  |  |  | 74.6
|  |  | 高=150 |  |  |  | 78.4
E0803-2 | 10-15\M-S轴三层梁、板 | C35泵送 | 长=150 | 2018-8-3 | 2018-8-31 | 28 | 43.3 | 44.2
|  |  | 宽=150 |  |  |  | 46.0
|  |  | 高=150 |  |  |  | 43.2
E0803-3 | 10-15\M-S轴三层梁、板 | C35泵送 | 长=150 | 2018-8-3 | 2018-8-31 | 28 | 45.9 | 45.3
|  |  | 宽=150 |  |  |  | 46.1
|  |  | 高=150 |  |  |  | 44.0
E0803-4 | 10-15\M-S轴三层梁、板 | C35泵送 | 长=150 | 2018-8-3 | 2018-8-31 | 28 | 43.9 | 45.0
|  |  | 宽=150 |  |  |  | 45.8
|  |  | 高=150 |  |  |  | 45.2
F0914-1 | 10-15\M-S轴三层墙、柱 | C40泵送 | 长=150 | 2018-9-14 | 2018-10-12 | 28 | 50.3 | 50.9
|  |  | 宽=150 |  |  |  | 49.9
|  |  | 高=150 |  |  |  | 52.6
F0914-2 | 10-15\M-S轴三层墙、柱 | C40泵送 | 长=150 | 2018-9-14 | 2018-10-12 | 28 | 50.9 | 51.1
|  |  | 宽=150 |  |  |  | 50.1
|  |  | 高=150 |  |  |  | 52.3
D0914-1 | 10-15\M-S轴四层梁、板 | C30泵送 | 长=150 | 2018-9-14 | 2018-10-12 | 28 | 38.8 | 38.4
|  |  | 宽=150 |  |  |  | 36.9
|  |  | 高=150 |  |  |  | 39.5
D0914-2 | 10-15\M-S轴四层梁、板 | C30泵送 | 长=150 | 2018-9-14 | 2018-10-12 | 28 | 38.5 | 38.4
|  |  | 宽=150 |  |  |  | 38.8
|  |  | 高=150 |  |  |  | 37.8
E0531-1 | 14-19/M-S轴承台基础 | C35泵送P6 | 长=150 | 2018-5-31 | 2018-6-28 | 28 | 43.6 | 43.6
|  |  | 宽=150 |  |  |  | 43.1
|  |  | 高=150 |  |  |  | 44.1
E0531-2 | 14-19/M-S轴承台基础 | C35泵送P6 | 长=150 | 2018-5-31 | 2018-6-28 | 28 | 45.9 | 45.4
|  |  | 宽=150 |  |  |  | 45.6
|  |  | 高=150 |  |  |  | 44.6
E0531-3 | 14-19/M-S轴承台基础 | C35泵送P6 | 长=150 | 2018-5-31 | 2018-6-28 | 28 | 43.9 | 43.6
|  |  | 宽=150 |  |  |  | 43.4
|  |  | 高=150 |  |  |  | 43.4
E0531-4 | 14-19/M-S轴承台基础 | C35泵送P6 | 长=150 | 2018-5-31 | 2018-6-28 | 28 | 45.7 | 45.8
|  |  | 宽=150 |  |  |  | 46.0
|  |  | 高=150 |  |  |  | 45.6
E0531-5 | 14-19/M-S轴承台基础 | C35泵送P6 | 长=150 | 2018-5-31 | 2018-6-28 | 28 | 45.0 | 44.2
|  |  | 宽=150 |  |  |  | 43.9
|  |  | 高=150 |  |  |  | 43.5
J0719-1 | 14-19/M-S轴负一层墙柱 | C60泵送 | 长=150 | 2018-7-19 | 2018-8-16 | 28 | 76.5 | 75.8
|  |  | 宽=150 |  |  |  | 74.9
|  |  | 高=150 |  |  |  | 76.1
检验单位技术负责人： |  |  |  | 校核： |  |  | 检验：

## 3-27
佛山市三水区建友混凝土有限公司
标准养护混凝土试件抗压强度检验报告
GD-C3-523□□□
建设单位： | 通号佛山置业有限公司 |  |  | 检验单位：佛山市三水区建友混凝土有限公司试验室
工程名称： | 中国通号·三水天聚广场西区裙楼13座及地下室 |  |  | 报告日期：2019.02.12
试 件 | 工程 部位 | 强 度 | 试 |  | 件 | 龄 | 个别强度 | 强度代表值
编 号 |  | 等 级 | 尺寸(mm) | 成型日期 | 破型日期 | 期 | (MPa) | (MPa)
J0719-2 | 14-19/M-S轴负一层墙柱 | C60泵送 | 长=150 | 2018-7-19 | 2018-8-16 | 28 | 77.2 | 76.9
|  |  | 宽=150 |  |  |  | 74.6
|  |  | 高=150 |  |  |  | 79.0
E0719-1 | 14-19/M-S轴负一层内墙 | C35泵送P6 | 长=150 | 2018-7-19 | 2018-8-16 | 28 | 44.6 | 44.3
|  |  | 宽=150 |  |  |  | 44.2
|  |  | 高=150 |  |  |  | 44.0
E0719-2 | 14-19/M-S轴一层梁板 | C35泵送P6 | 长=150 | 2018-7-19 | 2018-8-16 | 28 | 45.1 | 44.4
|  |  | 宽=150 |  |  |  | 44.5
|  |  | 高=150 |  |  |  | 43.7
E0719-3 | 14-19/M-S轴一层梁板 | C35泵送P6 | 长=150 | 2018-7-19 | 2018-8-16 | 28 | 46.2 | 45.6
|  |  | 宽=150 |  |  |  | 45.7
|  |  | 高=150 |  |  |  | 44.9
E0719-4 | 14-19/M-S轴一层梁板 | C35泵送P6 | 长=150 | 2018-7-19 | 2018-8-16 | 28 | 44.8 | 45.3
|  |  | 宽=150 |  |  |  | 44.9
|  |  | 高=150 |  |  |  | 46.2
E0719-5 | 14-19/M-S轴一层梁板 | C35泵送P6 | 长=150 | 2018-7-19 | 2018-8-16 | 28 | 44.1 | 44.9
|  |  | 宽=150 |  |  |  | 46.2
|  |  | 高=150 |  |  |  | 44.4
E0719-6 | 14-19/M-S轴一层梁板 | C35泵送P6 | 长=150 | 2018-7-19 | 2018-8-16 | 28 | 45.1 | 44.2
|  |  | 宽=150 |  |  |  | 43.1
|  |  | 高=150 |  |  |  | 44.4
J0827-1 | 14-19/M-S轴一层墙、柱 | C60泵送 | 长=150 | 2018-8-27 | 2018-9-24 | 28 | 77.1 | 75.2
|  |  | 宽=150 |  |  |  | 74.4
|  |  | 高=150 |  |  |  | 74.1
J0827-2 | 14-19/M-S轴一层墙、柱 | C60泵送 | 长=150 | 2018-8-27 | 2018-9-24 | 28 | 79.0 | 77.1
|  |  | 宽=150 |  |  |  | 75.9
|  |  | 高=150 |  |  |  | 76.5
E0827-1 | 14-19/M-S轴二层梁、板 | C35泵送 | 长=150 | 2018-8-27 | 2018-9-24 | 28 | 45.1 | 45.1
|  |  | 宽=150 |  |  |  | 44.2
|  |  | 高=150 |  |  |  | 46.0
E0827-2 | 14-19/M-S轴二层梁、板 | C35泵送 | 长=150 | 2018-8-27 | 2018-9-24 | 28 | 45.4 | 44.8
|  |  | 宽=150 |  |  |  | 44.0
|  |  | 高=150 |  |  |  | 45.0
E0827-3 | 14-19/M-S轴二层梁、板 | C35泵送 | 长=150 | 2018-8-27 | 2018-9-24 | 28 | 43.2 | 44.1
|  |  | 宽=150 |  |  |  | 43.7
|  |  | 高=150 |  |  |  | 45.3
E0827-4 | 14-19/M-S轴二层梁、板 | C35泵送 | 长=150 | 2018-8-27 | 2018-9-24 | 28 | 46.0 | 45.9
|  |  | 宽=150 |  |  |  | 46.1
|  |  | 高=150 |  |  |  | 45.7
J0905-1 | 14-19/M-S轴二层墙、柱 | C60泵送 | 长=150 | 2018-9-5 | 2018-10-3 | 28 | 78.3 | 77.5
|  |  | 宽=150 |  |  |  | 76.6
|  |  | 高=150 |  |  |  | 77.7
J0905-2 | 14-19/M-S轴二层墙、柱 | C60泵送 | 长=150 | 2018-9-5 | 2018-10-3 | 28 | 74.5 | 74.3
|  |  | 宽=150 |  |  |  | 74.4
|  |  | 高=150 |  |  |  | 74.0
检验单位技术负责人： |  |  |  | 校核： |  |  | 检验：

## 3-28
佛山市三水区建友混凝土有限公司
标准养护混凝土试件抗压强度检验报告
GD-C3-523□□□
建设单位： | 通号佛山置业有限公司 |  |  | 检验单位：佛山市三水区建友混凝土有限公司试验室
工程名称： | 中国通号·三水天聚广场西区裙楼13座及地下室 |  |  | 报告日期：2019.02.12
试 件 | 工程 部位 | 强 度 | 试 |  | 件 | 龄 | 个别强度 | 强度代表值
编 号 |  | 等 级 | 尺寸(mm) | 成型日期 | 破型日期 | 期 | (MPa) | (MPa)
D0905-1 | 14-19/M-S轴三层梁、板 | C30泵送 | 长=150 | 2018-9-5 | 2018-10-3 | 28 | 39.5 | 39.0
|  |  | 宽=150 |  |  |  | 39.5
|  |  | 高=150 |  |  |  | 37.9
D0905-2 | 14-19/M-S轴三层梁、板 | C30泵送 | 长=150 | 2018-9-5 | 2018-10-3 | 28 | 38.1 | 37.7
|  |  | 宽=150 |  |  |  | 38.0
|  |  | 高=150 |  |  |  | 36.9
F1024-1 | 14-19/M-S轴三层墙、柱 | C40泵送 | 长=150 | 2018-10-24 | 2018-11-21 | 28 | 49.8 | 50.7
|  |  | 宽=150 |  |  |  | 50.9
|  |  | 高=150 |  |  |  | 51.4
F1024-2 | 14-19/M-S轴三层墙、柱 | C40泵送 | 长=150 | 2018-10-24 | 2018-11-21 | 28 | 52.4 | 51.2
|  |  | 宽=150 |  |  |  | 52.0
|  |  | 高=150 |  |  |  | 49.2
D1024-1 | 14-19/M-S轴四层梁、板 | C30泵送 | 长=150 | 2018-10-24 | 2018-11-21 | 28 | 38.6 | 38.4
|  |  | 宽=150 |  |  |  | 39.1
|  |  | 高=150 |  |  |  | 37.6
D1024-2 | 14-19/M-S轴四层梁、板 | C30泵送 | 长=150 | 2018-10-24 | 2018-11-21 | 28 | 37.4 | 37.7
|  |  | 宽=150 |  |  |  | 38.8
|  |  | 高=150 |  |  |  | 36.9
D0107-1 | 14-19/M-S轴屋面层 | C30泵送 | 长=150 | 2019-1-7 | 2019-2-4 | 28 | 37.3 | 38.1
|  |  | 宽=150 |  |  |  | 38.0
|  |  | 高=150 |  |  |  | 39.0
D0107-2 | 14-19/M-S轴屋面层 | C30泵送 | 长=150 | 2019-1-7 | 2019-2-4 | 28 | 38.5 | 37.9
|  |  | 宽=150 |  |  |  | 37.7
|  |  | 高=150 |  |  |  | 37.5
E0407-1 | 7-11\R-W轴承台基础 | C35泵送P6 | 长=150 | 2018-4-7 | 2018-5-5 | 28 | 43.9 | 44.4
|  |  | 宽=150 |  |  |  | 45.2
|  |  | 高=150 |  |  |  | 44.2
E0407-2 | 7-11\R-W轴承台基础 | C35泵送P6 | 长=150 | 2018-4-7 | 2018-5-5 | 28 | 45.1 | 44.9
|  |  | 宽=150 |  |  |  | 44.6
|  |  | 高=150 |  |  |  | 44.9
E0407-3 | 7-11\R-W轴承台基础 | C35泵送P6 | 长=150 | 2018-4-7 | 2018-5-5 | 28 | 43.7 | 44.2
|  |  | 宽=150 |  |  |  | 45.4
|  |  | 高=150 |  |  |  | 43.5
E0407-4 | 7-11\R-W轴承台基础 | C35泵送P6 | 长=150 | 2018-4-7 | 2018-5-5 | 28 | 46.0 | 45.2
|  |  | 宽=150 |  |  |  | 44.4
|  |  | 高=150 |  |  |  | 45.1
E0407-5 | 7-11\R-W轴承台基础 | C35泵送P6 | 长=150 | 2018-4-7 | 2018-5-5 | 28 | 44.4 | 44.4
|  |  | 宽=150 |  |  |  | 43.7
|  |  | 高=150 |  |  |  | 45.1
J0419-1 | 7-11\R-W轴负一层墙、柱 | C60泵送 | 长=150 | 2018-4-19 | 2018-5-17 | 28 | 76.5 | 77.0
|  |  | 宽=150 |  |  |  | 77.8
|  |  | 高=150 |  |  |  | 76.8
J0419-2 | 7-11\R-W轴负一层墙、柱 | C60泵送 | 长=150 | 2018-4-19 | 2018-5-17 | 28 | 75.4 | 76.9
|  |  | 宽=150 |  |  |  | 77.1
|  |  | 高=150 |  |  |  | 78.2
检验单位技术负责人： |  |  |  | 校核： |  |  | 检验：

## 3-29
佛山市三水区建友混凝土有限公司
标准养护混凝土试件抗压强度检验报告
GD-C3-523□□□
建设单位： | 通号佛山置业有限公司 |  |  | 检验单位：佛山市三水区建友混凝土有限公司试验室
工程名称： | 中国通号·三水天聚广场西区裙楼13座及地下室 |  |  | 报告日期：2019.02.12
试 件 | 工程 部位 | 强 度 | 试 |  | 件 | 龄 | 个别强度 | 强度代表值
编 号 |  | 等 级 | 尺寸(mm) | 成型日期 | 破型日期 | 期 | (MPa) | (MPa)
E0419-1 | 7-11\R-W轴一层梁板及内墙 | C35泵送P6 | 长=150 | 2018-4-19 | 2018-5-17 | 28 | 45.0 | 44.1
|  |  | 宽=150 |  |  |  | 43.4
|  |  | 高=150 |  |  |  | 44.1
E0419-2 | 7-11\R-W轴一层梁板及内墙 | C35泵送P6 | 长=150 | 2018-4-19 | 2018-5-17 | 28 | 45.0 | 44.8
|  |  | 宽=150 |  |  |  | 45.4
|  |  | 高=150 |  |  |  | 43.9
E0419-3 | 7-11\R-W轴一层梁板及内墙 | C35泵送P6 | 长=150 | 2018-4-19 | 2018-5-17 | 28 | 45.7 | 45.5
|  |  | 宽=150 |  |  |  | 45.8
|  |  | 高=150 |  |  |  | 45.0
E0419-4 | 7-11\R-W轴一层梁板及内墙 | C35泵送P6 | 长=150 | 2018-4-19 | 2018-5-17 | 28 | 44.6 | 43.9
|  |  | 宽=150 |  |  |  | 44.1
|  |  | 高=150 |  |  |  | 43.1
E0419-5 | 7-11\R-W轴一层梁板及内墙 | C35泵送P6 | 长=150 | 2018-4-19 | 2018-5-17 | 28 | 45.4 | 45.1
|  |  | 宽=150 |  |  |  | 43.8
|  |  | 高=150 |  |  |  | 46.2
J0525-6 | 7-11\R-W轴一层墙、柱 | C60泵送 | 长=150 | 2018-5-25 | 2018-6-22 | 28 | 74.2 | 74.5
|  |  | 宽=150 |  |  |  | 73.9
|  |  | 高=150 |  |  |  | 75.4
J0525-7 | 7-11\R-W轴一层墙、柱 | C60泵送 | 长=150 | 2018-5-25 | 2018-6-22 | 28 | 78.1 | 75.5
|  |  | 宽=150 |  |  |  | 74.2
|  |  | 高=150 |  |  |  | 74.2
D0608-4 | 7-11\R-W轴二层梁、板 | C30泵送 | 长=150 | 2018-6-8 | 2018-7-6 | 28 | 38.3 | 38.0
|  |  | 宽=150 |  |  |  | 37.7
|  |  | 高=150 |  |  |  | 38.0
J0621-5 | 7-11\R-W轴二层墙、柱 | C60泵送 | 长=150 | 2018-6-21 | 2018-7-19 | 28 | 75.7 | 75.6
|  |  | 宽=150 |  |  |  | 75.6
|  |  | 高=150 |  |  |  | 75.6
J0621-6 | 7-11\R-W轴二层墙、柱 | C60泵送 | 长=150 | 2018-6-21 | 2018-7-19 | 28 | 74.3 | 74.8
|  |  | 宽=150 |  |  |  | 75.7
|  |  | 高=150 |  |  |  | 74.3
E0621-10 | 7-11\R-W轴三层梁、板 | C35泵送 | 长=150 | 2018-6-21 | 2018-7-19 | 28 | 43.6 | 44.2
|  |  | 宽=150 |  |  |  | 44.3
|  |  | 高=150 |  |  |  | 44.7
E0621-11 | 7-11\R-W轴三层梁、板 | C35泵送 | 长=150 | 2018-6-21 | 2018-7-19 | 28 | 45.6 | 44.6
|  |  | 宽=150 |  |  |  | 44.6
|  |  | 高=150 |  |  |  | 43.6
F0727-5 | 7-11\R-W轴三层墙、柱 | C40泵送 | 长=150 | 2018-7-27 | 2018-8-24 | 28 | 50.2 | 49.7
|  |  | 宽=150 |  |  |  | 49.5
|  |  | 高=150 |  |  |  | 49.5
F0727-6 | 7-11\R-W轴三层墙、柱 | C40泵送 | 长=150 | 2018-7-27 | 2018-8-24 | 28 | 51.8 | 50.3
|  |  | 宽=150 |  |  |  | 49.5
|  |  | 高=150 |  |  |  | 49.7
D0727-7 | 7-11\R-W轴四层梁、板 | C30泵送 | 长=150 | 2018-7-27 | 2018-8-24 | 28 | 39.3 | 38.9
|  |  | 宽=150 |  |  |  | 37.9
|  |  | 高=150 |  |  |  | 39.4
检验单位技术负责人： |  |  |  | 校核： |  |  | 检验：

## 3-30
佛山市三水区建友混凝土有限公司
标准养护混凝土试件抗压强度检验报告
GD-C3-523□□□
建设单位： | 通号佛山置业有限公司 |  |  | 检验单位：佛山市三水区建友混凝土有限公司试验室
工程名称： | 中国通号·三水天聚广场西区裙楼13座及地下室 |  |  | 报告日期：2019.02.12
试 件 | 工程 部位 | 强 度 | 试 |  | 件 | 龄 | 个别强度 | 强度代表值
编 号 |  | 等 级 | 尺寸(mm) | 成型日期 | 破型日期 | 期 | (MPa) | (MPa)
D0727-8 | 7-11\R-W轴四层梁、板 | C30泵送 | 长=150 | 2018-7-27 | 2018-8-24 | 28 | 38.3 | 38.6
|  |  | 宽=150 |  |  |  | 38.9
|  |  | 高=150 |  |  |  | 38.7
D0727-9 | 7-11\R-W轴四层梁、板 | C30泵送 | 长=150 | 2018-7-27 | 2018-8-24 | 28 | 37.3 | 38.0
|  |  | 宽=150 |  |  |  | 37.8
|  |  | 高=150 |  |  |  | 38.9
D0727-10 | 7-11\R-W轴四层梁、板 | C30泵送 | 长=150 | 2018-7-27 | 2018-8-24 | 28 | 38.4 | 38.4
|  |  | 宽=150 |  |  |  | 38.4
|  |  | 高=150 |  |  |  | 38.5
E0523-1 | 10-15/R-W轴承台基础 | C35泵送P6 | 长=150 | 2018-5-23 | 2018-6-20 | 28 | 43.3 | 43.5
|  |  | 宽=150 |  |  |  | 43.4
|  |  | 高=150 |  |  |  | 43.7
E0523-2 | 10-15/R-W轴承台基础 | C35泵送P6 | 长=150 | 2018-5-23 | 2018-6-20 | 28 | 43.7 | 43.7
|  |  | 宽=150 |  |  |  | 43.7
|  |  | 高=150 |  |  |  | 43.6
E0523-3 | 10-15/R-W轴承台基础 | C35泵送P6 | 长=150 | 2018-5-23 | 2018-6-20 | 28 | 44.2 | 44.1
|  |  | 宽=150 |  |  |  | 44.2
|  |  | 高=150 |  |  |  | 43.8
E0523-4 | 10-15/R-W轴承台基础 | C35泵送P6 | 长=150 | 2018-5-23 | 2018-6-20 | 28 | 44.9 | 44.7
|  |  | 宽=150 |  |  |  | 45.0
|  |  | 高=150 |  |  |  | 44.3
E0523-5 | 10-15/R-W轴承台基础 | C35泵送P6 | 长=150 | 2018-5-23 | 2018-6-20 | 28 | 46.1 | 45.9
|  |  | 宽=150 |  |  |  | 45.5
|  |  | 高=150 |  |  |  | 46.1
J0703-1 | 10-15/R-W轴负一层墙、柱 | C60泵送 | 长=150 | 2018-7-3 | 2018-7-31 | 28 | 77.7 | 76.8
|  |  | 宽=150 |  |  |  | 78.4
|  |  | 高=150 |  |  |  | 74.1
J0703-2 | 10-15/R-W轴负一层墙、柱 | C60泵送 | 长=150 | 2018-7-3 | 2018-7-31 | 28 | 78.9 | 77.9
|  |  | 宽=150 |  |  |  | 77.2
|  |  | 高=150 |  |  |  | 77.5
J0703-3 | 10-15/R-W轴负一层墙、柱 | C60泵送 | 长=150 | 2018-7-3 | 2018-7-31 | 28 | 78.3 | 77.0
|  |  | 宽=150 |  |  |  | 75.8
|  |  | 高=150 |  |  |  | 76.8
E0703-1 | 10-15/R-W轴负一层内墙 | C35泵送P6 | 长=150 | 2018-7-3 | 2018-7-31 | 28 | 45.8 | 44.9
|  |  | 宽=150 |  |  |  | 44.7
|  |  | 高=150 |  |  |  | 44.1
E0703-2 | 10-15/R-W轴负一层内墙 | C35泵送P6 | 长=150 | 2018-7-3 | 2018-7-31 | 28 | 45.3 | 45.1
|  |  | 宽=150 |  |  |  | 44.5
|  |  | 高=150 |  |  |  | 45.5
E0703-3 | 10-15/R-W轴一层梁、板 | C35泵送P6 | 长=150 | 2018-7-3 | 2018-7-31 | 28 | 43.6 | 44.3
|  |  | 宽=150 |  |  |  | 45.1
|  |  | 高=150 |  |  |  | 44.2
E0703-4 | 10-15/R-W轴一层梁、板 | C35泵送P6 | 长=150 | 2018-7-3 | 2018-7-31 | 28 | 46.1 | 44.4
|  |  | 宽=150 |  |  |  | 43.4
|  |  | 高=150 |  |  |  | 43.6
检验单位技术负责人： |  |  |  | 校核： |  |  | 检验：

## 3-31
佛山市三水区建友混凝土有限公司
标准养护混凝土试件抗压强度检验报告
GD-C3-523□□□
建设单位： | 通号佛山置业有限公司 |  |  | 检验单位：佛山市三水区建友混凝土有限公司试验室
工程名称： | 中国通号·三水天聚广场西区裙楼13座及地下室 |  |  | 报告日期：2019.02.12
试 件 | 工程 部位 | 强 度 | 试 |  | 件 | 龄 | 个别强度 | 强度代表值
编 号 |  | 等 级 | 尺寸(mm) | 成型日期 | 破型日期 | 期 | (MPa) | (MPa)
E0703-5 | 10-15/R-W轴一层梁、板 | C35泵送P6 | 长=150 | 2018-7-3 | 2018-7-31 | 28 | 45.1 | 44.3
|  |  | 宽=150 |  |  |  | 43.7
|  |  | 高=150 |  |  |  | 44.2
E0703-6 | 10-15/R-W轴一层梁、板 | C35泵送P6 | 长=150 | 2018-7-3 | 2018-7-31 | 28 | 45.2 | 45.1
|  |  | 宽=150 |  |  |  | 44.5
|  |  | 高=150 |  |  |  | 45.5
E0703-7 | 10-15/R-W轴一层梁、板 | C35泵送P6 | 长=150 | 2018-7-3 | 2018-7-31 | 28 | 46.1 | 45.2
|  |  | 宽=150 |  |  |  | 44.5
|  |  | 高=150 |  |  |  | 44.9
J0803-3 | 10-15/R-W轴一层墙、柱 | C60泵送 | 长=150 | 2018-8-3 | 2018-8-31 | 28 | 78.1 | 75.7
|  |  | 宽=150 |  |  |  | 74.5
|  |  | 高=150 |  |  |  | 74.7
J0803-4 | 10-15/R-W轴一层墙、柱 | C60泵送 | 长=150 | 2018-8-3 | 2018-8-31 | 28 | 75.4 | 75.9
|  |  | 宽=150 |  |  |  | 75.5
|  |  | 高=150 |  |  |  | 76.8
J0810-1 | 10-15/R-W轴二层墙、柱 | C60泵送 | 长=150 | 2018-8-10 | 2018-9-7 | 28 | 75.0 | 76.0
|  |  | 宽=150 |  |  |  | 75.7
|  |  | 高=150 |  |  |  | 77.3
J0810-2 | 10-15/R-W轴二层墙、柱 | C60泵送 | 长=150 | 2018-8-10 | 2018-9-7 | 28 | 74.5 | 76.3
|  |  | 宽=150 |  |  |  | 75.4
|  |  | 高=150 |  |  |  | 78.9
E0810-1 | 10-15/R-W轴三层梁、板 | C35泵送 | 长=150 | 2018-8-10 | 2018-9-7 | 28 | 45.1 | 44.8
|  |  | 宽=150 |  |  |  | 43.4
|  |  | 高=150 |  |  |  | 46.0
E0810-2 | 10-15/R-W轴三层梁、板 | C35泵送 | 长=150 | 2018-8-10 | 2018-9-7 | 28 | 43.6 | 44.5
|  |  | 宽=150 |  |  |  | 45.0
|  |  | 高=150 |  |  |  | 44.8
E0810-3 | 10-15/R-W轴三层梁、板 | C35泵送 | 长=150 | 2018-8-10 | 2018-9-7 | 28 | 45.7 | 45.8
|  |  | 宽=150 |  |  |  | 45.7
|  |  | 高=150 |  |  |  | 46.0
F0914-3 | 10-15/R-W轴三层墙、柱 | C40泵送 | 长=150 | 2018-9-14 | 2018-10-12 | 28 | 51.6 | 51.0
|  |  | 宽=150 |  |  |  | 49.6
|  |  | 高=150 |  |  |  | 51.9
F0914-4 | 10-15/R-W轴三层墙、柱 | C40泵送 | 长=150 | 2018-9-14 | 2018-10-12 | 28 | 50.7 | 51.4
|  |  | 宽=150 |  |  |  | 50.8
|  |  | 高=150 |  |  |  | 52.6
D0914-3 | 10-15/R-W轴四层梁、板 | C30泵送 | 长=150 | 2018-9-14 | 2018-10-12 | 28 | 38.0 | 38.1
|  |  | 宽=150 |  |  |  | 38.2
|  |  | 高=150 |  |  |  | 38.1
D0914-4 | 10-15/R-W轴四层梁、板 | C30泵送 | 长=150 | 2018-9-14 | 2018-10-12 | 28 | 37.3 | 38.4
|  |  | 宽=150 |  |  |  | 38.4
|  |  | 高=150 |  |  |  | 39.5
D0914-5 | 10-15/R-W轴四层梁、板 | C30泵送 | 长=150 | 2018-9-14 | 2018-10-12 | 28 | 38.9 | 38.2
|  |  | 宽=150 |  |  |  | 37.8
|  |  | 高=150 |  |  |  | 38.0
检验单位技术负责人： |  |  |  | 校核： |  |  | 检验：

## 3-32
佛山市三水区建友混凝土有限公司
标准养护混凝土试件抗压强度检验报告
GD-C3-523□□□
建设单位： | 通号佛山置业有限公司 |  |  | 检验单位：佛山市三水区建友混凝土有限公司试验室
工程名称： | 中国通号·三水天聚广场西区裙楼13座及地下室 |  |  | 报告日期：2019.02.12
试 件 | 工程 部位 | 强 度 | 试 |  | 件 | 龄 | 个别强度 | 强度代表值
编 号 |  | 等 级 | 尺寸(mm) | 成型日期 | 破型日期 | 期 | (MPa) | (MPa)
E0604-1 | 14-19/R-W轴承台基础 | C35泵送P6 | 长=150 | 2018-6-4 | 2018-7-2 | 28 | 45.6 | 44.5
|  |  | 宽=150 |  |  |  | 43.7
|  |  | 高=150 |  |  |  | 44.1
E0604-2 | 14-19/R-W轴承台基础 | C35泵送P6 | 长=150 | 2018-6-4 | 2018-7-2 | 28 | 45.4 | 44.9
|  |  | 宽=150 |  |  |  | 44.6
|  |  | 高=150 |  |  |  | 44.7
E0604-3 | 14-19/R-W轴承台基础 | C35泵送P6 | 长=150 | 2018-6-4 | 2018-7-2 | 28 | 45.7 | 45.9
|  |  | 宽=150 |  |  |  | 45.9
|  |  | 高=150 |  |  |  | 45.9
E0604-4 | 14-19/R-W轴承台基础 | C35泵送P6 | 长=150 | 2018-6-4 | 2018-7-2 | 28 | 44.4 | 44.8
|  |  | 宽=150 |  |  |  | 45.9
|  |  | 高=150 |  |  |  | 44.0
E0604-5 | 14-19/R-W轴承台基础 | C35泵送P6 | 长=150 | 2018-6-4 | 2018-7-2 | 28 | 44.6 | 45.0
|  |  | 宽=150 |  |  |  | 45.1
|  |  | 高=150 |  |  |  | 45.3
J0725-1 | 14-19/R-W轴负一层墙柱 | C60泵送 | 长=150 | 2018-7-25 | 2018-8-22 | 28 | 78.0 | 76.2
|  |  | 宽=150 |  |  |  | 76.3
|  |  | 高=150 |  |  |  | 74.2
J0725-2 | 14-19/R-W轴负一层墙柱 | C60泵送 | 长=150 | 2018-7-25 | 2018-8-22 | 28 | 76.0 | 77.0
|  |  | 宽=150 |  |  |  | 77.0
|  |  | 高=150 |  |  |  | 78.1
E0725-1 | 14-19/R-W轴负一层内墙 | C35泵送P6 | 长=150 | 2018-7-25 | 2018-8-22 | 28 | 44.0 | 44.0
|  |  | 宽=150 |  |  |  | 43.7
|  |  | 高=150 |  |  |  | 44.2
E0725-2 | 14-19/R-W轴一层梁板 | C35泵送P6 | 长=150 | 2018-7-25 | 2018-8-22 | 28 | 45.1 | 44.6
|  |  | 宽=150 |  |  |  | 43.4
|  |  | 高=150 |  |  |  | 45.3
E0725-3 | 14-19/R-W轴一层梁板 | C35泵送P6 | 长=150 | 2018-7-25 | 2018-8-22 | 28 | 45.0 | 44.2
|  |  | 宽=150 |  |  |  | 44.4
|  |  | 高=150 |  |  |  | 43.1
E0725-4 | 14-19/R-W轴一层梁板 | C35泵送P6 | 长=150 | 2018-7-25 | 2018-8-22 | 28 | 45.5 | 45.2
|  |  | 宽=150 |  |  |  | 44.8
|  |  | 高=150 |  |  |  | 45.2
E0725-5 | 14-19/R-W轴一层梁板 | C35泵送P6 | 长=150 | 2018-7-25 | 2018-8-22 | 28 | 43.2 | 44.2
|  |  | 宽=150 |  |  |  | 44.1
|  |  | 高=150 |  |  |  | 45.4
E0725-6 | 14-19/R-W轴一层梁板 | C35泵送P6 | 长=150 | 2018-7-25 | 2018-8-22 | 28 | 45.9 | 44.9
|  |  | 宽=150 |  |  |  | 43.1
|  |  | 高=150 |  |  |  | 45.7
J0827-3 | 14-19/R-W轴一层墙柱 | C60泵送 | 长=150 | 2018-8-27 | 2018-9-24 | 28 | 75.1 | 75.5
|  |  | 宽=150 |  |  |  | 76.6
|  |  | 高=150 |  |  |  | 74.9
J0827-4 | 14-19/R-W轴一层墙柱 | C60泵送 | 长=150 | 2018-8-27 | 2018-9-24 | 28 | 74.2 | 74.2
|  |  | 宽=150 |  |  |  | 73.9
|  |  | 高=150 |  |  |  | 74.5
检验单位技术负责人： |  |  |  | 校核： |  |  | 检验：

## 3-33
佛山市三水区建友混凝土有限公司
标准养护混凝土试件抗压强度检验报告
GD-C3-523□□□
建设单位： | 通号佛山置业有限公司 |  |  | 检验单位：佛山市三水区建友混凝土有限公司试验室
工程名称： | 中国通号·三水天聚广场西区裙楼13座及地下室 |  |  | 报告日期：2019.02.12
试 件 | 工程 部位 | 强 度 | 试 |  | 件 | 龄 | 个别强度 | 强度代表值
编 号 |  | 等 级 | 尺寸(mm) | 成型日期 | 破型日期 | 期 | (MPa) | (MPa)
E0827-5 | 14-19/R-W轴二层梁板 | C35泵送 | 长=150 | 2018-8-27 | 2018-9-24 | 28 | 46.2 | 44.8
|  |  | 宽=150 |  |  |  | 44.8
|  |  | 高=150 |  |  |  | 43.5
E0827-6 | 14-19/R-W轴二层梁板 | C35泵送 | 长=150 | 2018-8-27 | 2018-9-24 | 28 | 43.3 | 44.4
|  |  | 宽=150 |  |  |  | 45.2
|  |  | 高=150 |  |  |  | 44.8
E0827-7 | 14-19/R-W轴二层梁板 | C35泵送 | 长=150 | 2018-8-27 | 2018-9-24 | 28 | 45.7 | 45.1
|  |  | 宽=150 |  |  |  | 43.6
|  |  | 高=150 |  |  |  | 46.1
E0827-8 | 14-19/R-W轴二层梁板 | C35泵送 | 长=150 | 2018-8-27 | 2018-9-24 | 28 | 44.1 | 43.8
|  |  | 宽=150 |  |  |  | 43.5
|  |  | 高=150 |  |  |  | 43.7
J0905-3 | 14-19/R-W轴二层墙柱 | C60泵送 | 长=150 | 2018-9-5 | 2018-10-3 | 28 | 76.1 | 76.3
|  |  | 宽=150 |  |  |  | 76.6
|  |  | 高=150 |  |  |  | 76.1
J0905-4 | 14-19/R-W轴二层墙柱 | C60泵送 | 长=150 | 2018-9-5 | 2018-10-3 | 28 | 75.6 | 76.6
|  |  | 宽=150 |  |  |  | 78.1
|  |  | 高=150 |  |  |  | 76.0
D0905-3 | 14-19/R-W轴三层梁板 | C30泵送 | 长=150 | 2018-9-5 | 2018-10-3 | 28 | 37.8 | 38.6
|  |  | 宽=150 |  |  |  | 38.9
|  |  | 高=150 |  |  |  | 39.0
D0905-4 | 14-19/R-W轴三层梁板 | C30泵送 | 长=150 | 2018-9-5 | 2018-10-3 | 28 | 39.6 | 38.5
|  |  | 宽=150 |  |  |  | 38.4
|  |  | 高=150 |  |  |  | 37.4
F1024-3 | 14-19/R-W轴三层墙柱 | C40泵送 | 长=150 | 2018-10-24 | 2018-11-21 | 28 | 50.5 | 50.1
|  |  | 宽=150 |  |  |  | 50.0
|  |  | 高=150 |  |  |  | 49.7
F1024-4 | 14-19/R-W轴三层墙柱 | C40泵送 | 长=150 | 2018-10-24 | 2018-11-21 | 28 | 50.8 | 50.8
|  |  | 宽=150 |  |  |  | 51.7
|  |  | 高=150 |  |  |  | 49.8
D1024-3 | 14-19/R-W轴四层梁板 | C30泵送 | 长=150 | 2018-10-24 | 2018-11-21 | 28 | 38.1 | 38.4
|  |  | 宽=150 |  |  |  | 38.7
|  |  | 高=150 |  |  |  | 38.3
D1024-4 | 14-19/R-W轴四层梁板 | C30泵送 | 长=150 | 2018-10-24 | 2018-11-21 | 28 | 37.6 | 37.7
|  |  | 宽=150 |  |  |  | 37.4
|  |  | 高=150 |  |  |  | 38.1
D0107-3 | 14-19/R-W轴屋面层 | C30泵送 | 长=150 | 2019-1-7 | 2019-2-4 | 28 | 38.0 | 38.0
|  |  | 宽=150 |  |  |  | 38.3
|  |  | 高=150 |  |  |  | 37.7
J0730-1 | 18-23\U-AA轴二层墙柱 | C60泵送 | 长=150 | 2018-7-30 | 2018-8-27 | 28 | 75.3 | 75.6
|  |  | 宽=150 |  |  |  | 75.0
|  |  | 高=150 |  |  |  | 76.5
J0730-2 | 18-23\U-AA轴二层墙柱 | C60泵送 | 长=150 | 2018-7-30 | 2018-8-27 | 28 | 76.6 | 75.9
|  |  | 宽=150 |  |  |  | 75.6
|  |  | 高=150 |  |  |  | 75.5
检验单位技术负责人： |  |  |  | 校核： |  |  | 检验：

## 3-34
佛山市三水区建友混凝土有限公司
标准养护混凝土试件抗压强度检验报告
GD-C3-523□□□
建设单位： | 通号佛山置业有限公司 |  |  | 检验单位：佛山市三水区建友混凝土有限公司试验室
工程名称： | 中国通号·三水天聚广场西区裙楼13座及地下室 |  |  | 报告日期：2019.02.12
试 件 | 工程 部位 | 强 度 | 试 |  | 件 | 龄 | 个别强度 | 强度代表值
编 号 |  | 等 级 | 尺寸(mm) | 成型日期 | 破型日期 | 期 | (MPa) | (MPa)
E0730-1 | 18-23\U-AA轴三层梁板 | C35泵送 | 长=150 | 2018-7-30 | 2018-8-27 | 28 | 45.2 | 44.5
|  |  | 宽=150 |  |  |  | 44.9
|  |  | 高=150 |  |  |  | 43.6
E0730-2 | 18-23\U-AA轴三层梁板 | C35泵送 | 长=150 | 2018-7-30 | 2018-8-27 | 28 | 43.9 | 44.4
|  |  | 宽=150 |  |  |  | 43.8
|  |  | 高=150 |  |  |  | 45.6
F0822-3 | 18-23\U-AA轴三层墙柱 | C40泵送 | 长=150 | 2018-8-22 | 2018-9-19 | 28 | 51.4 | 51.7
|  |  | 宽=150 |  |  |  | 51.1
|  |  | 高=150 |  |  |  | 52.7
F0822-4 | 18-23\U-AA轴三层墙柱 | C40泵送 | 长=150 | 2018-8-22 | 2018-9-19 | 28 | 52.4 | 50.8
|  |  | 宽=150 |  |  |  | 49.5
|  |  | 高=150 |  |  |  | 50.3
D0822-4 | 18-23\U-AA轴四层梁板 | C30泵送 | 长=150 | 2018-8-22 | 2018-9-19 | 28 | 36.9 | 37.8
|  |  | 宽=150 |  |  |  | 37.2
|  |  | 高=150 |  |  |  | 39.2
D0822-5 | 18-23\U-AA轴四层梁板 | C30泵送 | 长=150 | 2018-8-22 | 2018-9-19 | 28 | 38.9 | 38.6
|  |  | 宽=150 |  |  |  | 38.6
|  |  | 高=150 |  |  |  | 38.2
E0605-1 | 18-23\Q-V轴承台基础 | C35泵送P6 | 长=150 | 2018-6-5 | 2018-7-3 | 28 | 45.2 | 45.8
|  |  | 宽=150 |  |  |  | 46.1
|  |  | 高=150 |  |  |  | 46.0
E0605-2 | 18-23\Q-V轴承台基础 | C35泵送P6 | 长=150 | 2018-6-5 | 2018-7-3 | 28 | 44.4 | 43.9
|  |  | 宽=150 |  |  |  | 43.5
|  |  | 高=150 |  |  |  | 43.9
E0605-3 | 18-23\Q-V轴承台基础 | C35泵送P6 | 长=150 | 2018-6-5 | 2018-7-3 | 28 | 43.7 | 44.4
|  |  | 宽=150 |  |  |  | 45.9
|  |  | 高=150 |  |  |  | 43.7
E0605-4 | 18-23\Q-V轴承台基础 | C35泵送P6 | 长=150 | 2018-6-5 | 2018-7-3 | 28 | 44.2 | 45.1
|  |  | 宽=150 |  |  |  | 46.0
|  |  | 高=150 |  |  |  | 45.0
E0605-5 | 18-23\Q-V轴承台基础 | C35泵送P6 | 长=150 | 2018-6-5 | 2018-7-3 | 28 | 45.1 | 45.2
|  |  | 宽=150 |  |  |  | 45.2
|  |  | 高=150 |  |  |  | 45.3
J0922-1 | 18-23\Q-V轴负一层墙柱 | C60泵送 | 长=150 | 2018-9-22 | 2018-10-20 | 28 | 79.1 | 77.4
|  |  | 宽=150 |  |  |  | 76.6
|  |  | 高=150 |  |  |  | 76.7
J0922-2 | 18-23\Q-V轴负一层墙柱 | C60泵送 | 长=150 | 2018-9-22 | 2018-10-20 | 28 | 76.2 | 77.2
|  |  | 宽=150 |  |  |  | 78.9
|  |  | 高=150 |  |  |  | 76.6
E0922-1 | 18-23\Q-V轴一层梁板 | C35泵送P6 | 长=150 | 2018-9-22 | 2018-10-20 | 28 | 43.4 | 44.5
|  |  | 宽=150 |  |  |  | 46.0
|  |  | 高=150 |  |  |  | 44.3
E0922-2 | 18-23\Q-V轴一层梁板 | C35泵送P6 | 长=150 | 2018-9-22 | 2018-10-20 | 28 | 43.9 | 44.6
|  |  | 宽=150 |  |  |  | 43.9
|  |  | 高=150 |  |  |  | 46.0
检验单位技术负责人： |  |  |  | 校核： |  |  | 检验：

## 3-35
佛山市三水区建友混凝土有限公司
标准养护混凝土试件抗压强度检验报告
GD-C3-523□□□
建设单位： | 通号佛山置业有限公司 |  |  | 检验单位：佛山市三水区建友混凝土有限公司试验室
工程名称： | 中国通号·三水天聚广场西区裙楼13座及地下室 |  |  | 报告日期：2019.02.12
试 件 | 工程 部位 | 强 度 | 试 |  | 件 | 龄 | 个别强度 | 强度代表值
编 号 |  | 等 级 | 尺寸(mm) | 成型日期 | 破型日期 | 期 | (MPa) | (MPa)
E0922-3 | 18-23\Q-V轴一层梁板 | C35泵送P6 | 长=150 | 2018-9-22 | 2018-10-20 | 28 | 45.0 | 45.4
|  |  | 宽=150 |  |  |  | 45.6
|  |  | 高=150 |  |  |  | 45.6
E0922-4 | 18-23\Q-V轴一层梁板 | C35泵送P6 | 长=150 | 2018-9-22 | 2018-10-20 | 28 | 44.2 | 43.8
|  |  | 宽=150 |  |  |  | 43.4
|  |  | 高=150 |  |  |  | 43.9
E0922-5 | 18-23\Q-V轴一层梁板 | C35泵送P6 | 长=150 | 2018-9-22 | 2018-10-20 | 28 | 43.6 | 44.4
|  |  | 宽=150 |  |  |  | 45.3
|  |  | 高=150 |  |  |  | 44.2
E0605-6 | 18-23\L-R轴承台基础 | C35泵送P6 | 长=150 | 2018-6-5 | 2018-7-3 | 28 | 43.9 | 45.3
|  |  | 宽=150 |  |  |  | 45.9
|  |  | 高=150 |  |  |  | 46.1
E0605-7 | 18-23\L-R轴承台基础 | C35泵送P6 | 长=150 | 2018-6-5 | 2018-7-3 | 28 | 44.7 | 45.1
|  |  | 宽=150 |  |  |  | 46.1
|  |  | 高=150 |  |  |  | 44.6
E0605-8 | 18-23\L-R轴承台基础 | C35泵送P6 | 长=150 | 2018-6-5 | 2018-7-3 | 28 | 44.2 | 45.0
|  |  | 宽=150 |  |  |  | 45.3
|  |  | 高=150 |  |  |  | 45.6
E0605-9 | 18-23\L-R轴承台基础 | C35泵送P6 | 长=150 | 2018-6-5 | 2018-7-3 | 28 | 44.2 | 44.7
|  |  | 宽=150 |  |  |  | 44.9
|  |  | 高=150 |  |  |  | 45.0
E0605-10 | 18-23\L-R轴承台基础 | C35泵送P6 | 长=150 | 2018-6-5 | 2018-7-3 | 28 | 45.9 | 45.2
|  |  | 宽=150 |  |  |  | 45.4
|  |  | 高=150 |  |  |  | 44.2
J0922-3 | 18-23\L-R轴负一层墙柱 | C60泵送 | 长=150 | 2018-9-22 | 2018-10-20 | 28 | 75.3 | 77.5
|  |  | 宽=150 |  |  |  | 78.9
|  |  | 高=150 |  |  |  | 78.2
J0922-4 | 18-23\L-R轴负一层墙柱 | C60泵送 | 长=150 | 2018-9-22 | 2018-10-20 | 28 | 76.7 | 75.8
|  |  | 宽=150 |  |  |  | 76.4
|  |  | 高=150 |  |  |  | 74.2
E0922-6 | 18-23\L-R轴一层梁板 | C35泵送P6 | 长=150 | 2018-9-22 | 2018-10-20 | 28 | 44.6 | 44.9
|  |  | 宽=150 |  |  |  | 45.1
|  |  | 高=150 |  |  |  | 45.0
E0922-7 | 18-23\L-R轴一层梁板 | C35泵送P6 | 长=150 | 2018-9-22 | 2018-10-20 | 28 | 43.3 | 43.6
|  |  | 宽=150 |  |  |  | 43.5
|  |  | 高=150 |  |  |  | 44.0
E0922-8 | 18-23\L-R轴一层梁板 | C35泵送P6 | 长=150 | 2018-9-22 | 2018-10-20 | 28 | 43.1 | 44.1
|  |  | 宽=150 |  |  |  | 44.2
|  |  | 高=150 |  |  |  | 45.1
E0922-9 | 18-23\L-R轴一层梁板 | C35泵送P6 | 长=150 | 2018-9-22 | 2018-10-20 | 28 | 43.8 | 43.8
|  |  | 宽=150 |  |  |  | 43.4
|  |  | 高=150 |  |  |  | 44.1
|  | 以 |  | 空 | 白
下
检验单位技术负责人： |  |  |  | 校核： |  |  | 检验：

## 3-36
佛山市三水区建友混凝土有限公司
标准养护混凝土试件抗压强度检验报告
建设单位： |  |  |  | 检验单位：佛山市三水区建友混凝土有限公司试验室
工程名称： |  |  |  | 报告日期：
试 件 | 工程 部位 | 强 度 | 试 |  | 件 | 龄 | 个别强度 | 强度代表值
编 号 |  | 等 级 | 尺寸(mm) | 成型日期 | 破型日期 | 期 | (MPa) | (MPa)
检验单位技术负责人： |  |  |  | 校核： |  |  | 检验：

## 3-37
佛山市三水区建友混凝土有限公司
标准养护混凝土试件抗压强度检验报告
建设单位： |  |  |  | 检验单位：佛山市三水区建友混凝土有限公司试验室
工程名称： |  |  |  | 报告日期：
试 件 | 工程 部位 | 强 度 | 试 |  | 件 | 龄 | 个别强度 | 强度代表值
编 号 |  | 等 级 | 尺寸(mm) | 成型日期 | 破型日期 | 期 | (MPa) | (MPa)
检验单位技术负责人： |  |  |  | 校核： |  |  | 检验：

## 3-38
佛山市三水区建友混凝土有限公司
标准养护混凝土试件抗压强度检验报告
建设单位： |  |  |  | 检验单位：佛山市三水区建友混凝土有限公司试验室
工程名称： |  |  |  | 报告日期：
试 件 | 工程 部位 | 强 度 | 试 |  | 件 | 龄 | 个别强度 | 强度代表值
编 号 |  | 等 级 | 尺寸(mm) | 成型日期 | 破型日期 | 期 | (MPa) | (MPa)
检验单位技术负责人： |  |  |  | 校核： |  |  | 检验：

## 3-39
佛山市三水区建友混凝土有限公司
标准养护混凝土试件抗压强度检验报告
建设单位： |  |  |  | 检验单位：佛山市三水区建友混凝土有限公司试验室
工程名称： |  |  |  | 报告日期：
试 件 | 工程 部位 | 强 度 | 试 |  | 件 | 龄 | 个别强度 | 强度代表值
编 号 |  | 等 级 | 尺寸(mm) | 成型日期 | 破型日期 | 期 | (MPa) | (MPa)
检验单位技术负责人： |  |  |  | 校核： |  |  | 检验：

## 3-40
佛山市三水区建友混凝土有限公司
标准养护混凝土试件抗压强度检验报告
建设单位： |  |  |  | 检验单位：佛山市三水区建友混凝土有限公司试验室
工程名称： |  |  |  | 报告日期：
试 件 | 工程 部位 | 强 度 | 试 |  | 件 | 龄 | 个别强度 | 强度代表值
编 号 |  | 等 级 | 尺寸(mm) | 成型日期 | 破型日期 | 期 | (MPa) | (MPa)
检验单位技术负责人： |  |  |  | 校核： |  |  | 检验：