## 1#1
佛山市三水区建友混凝土有限公司
混凝土抗渗性能检测报告
GD-C3-527□□□
工程名称：江南新区二期工程紫荆园、牡丹园、茶香园、杜鹃园二期（B区）1#-3#楼及地下室 |  |  |  | 检验单位:佛山市三水区建友混凝土有限公司试验室
工程部位：1#楼首层构造柱、过梁
检验日期：2017-11-27 |  |  | 报告日期：2017-11-30 |  | 检验依据：GB/T 50082-2009
样品 | 混凝土强度等级 |  | C30泵送
| 混凝土抗渗等级 |  | P8
| 样品编号 |  | SJY20171030
| 制作日期 |  | 2017-10-30
| 加水压日期（始、终） |  | 2017-11-27 9:30 - 2017-11-30 1:30
| 龄期（d） |  | 28
| 水灰比 |  | 0.32
| 配合比 |  | JianYou2018P83008
原材料 | 水泥 | 生产厂及编号 | 河口桥牌水泥厂
|  | 品种 | P.0
|  | 强度等级 | 42.5R
| 砂 | 细度模数 | 2.5
|  | 产地 | 四会胥江
| 石 | 品种 | 花岗岩
|  | 最大粒径(mm) | 5-25
| 混合材 | 品种 | 粉煤灰
|  | 掺量（%） | ——
| 外加剂 | 品种 | 高性能减水剂
|  | 掺量（%） | 2
检验结果 |  |  | 加压至0.6MPa稳定8小时后，6个试件未渗水
备注 |  |  | 以下是本组（六块）的最高渗水值(mm)： 1#101；2#56；3#61；4#32；5#54；6#23。
技术负责人： |  | 审核： |  | 质检人：

## 1#2
佛山市三水区建友混凝土有限公司
混凝土抗渗性能检测报告
GD-C3-527□□□
工程名称：江南新区二期工程紫荆园、牡丹园、茶香园、杜鹃园二期（B区）1#-3#楼及地下室 |  |  |  | 检验单位:佛山市三水区建友混凝土有限公司试验室
工程部位：1#楼二层~五层构造柱、过梁
检验日期：2017-5-1 |  |  | 报告日期：2017-5-4 |  | 检验依据：GB/T 50082-2009
样品 | 混凝土强度等级 |  | C25普通
| 混凝土抗渗等级 |  | P6
| 样品编号 |  | SJY20170403
| 制作日期 |  | 2017-4-3
| 加水压日期（始、终） |  | 2017-5-1 9:30 - 2017-5-3 9:30
| 龄期（d） |  | 28
| 水灰比 |  | 0.33
| 配合比 |  | JianYou2018P6A25
原材料 | 水泥 | 生产厂及编号 | 河口桥牌水泥厂
|  | 品种 | P.0
|  | 强度等级 | 42.5R
| 砂 | 细度模数 | 2.5
|  | 产地 | 四会胥江
| 石 | 品种 | 花岗岩
|  | 最大粒径(mm) | 5-25
| 混合材 | 品种 | 粉煤灰
|  | 掺量（%） | ——
| 外加剂 | 品种 | 高性能减水剂
|  | 掺量（%） | 2
检验结果 |  |  | 加压至0.6MPa稳定8小时后，6个试件未渗水
备注 |  |  | 以下是本组（六块）的最高渗水值(mm)： 1#102；2#82；3#107；4#5；5#61；6#5。
技术负责人： |  | 审核： |  | 质检人：

## 3#1
佛山市三水区建友混凝土有限公司
混凝土抗渗性能检测报告
GD-C3-527□□□
工程名称：江南新区二期工程紫荆园、牡丹园、茶香园、杜鹃园二期（B区）1#-3#楼及地下室 |  |  |  | 检验单位:佛山市三水区建友混凝土有限公司试验室
工程部位：3#楼二十六层~二十九层构造柱、过梁
检验日期：2017-6-24 |  |  | 报告日期：2017-6-27 |  | 检验依据：GB/T 50082-2009
样品 | 混凝土强度等级 |  | C25泵送
| 混凝土抗渗等级 |  | P6
| 样品编号 |  | SJY20170527
| 制作日期 |  | 2017-5-27
| 加水压日期（始、终） |  | 2017-6-24 9:30 - 2017-6-26 9:30
| 龄期（d） |  | 28
| 水灰比 |  | 0.37
| 配合比 |  | JianYou2018P62508
原材料 | 水泥 | 生产厂及编号 | 河口桥牌水泥厂
|  | 品种 | P.0
|  | 强度等级 | 42.5R
| 砂 | 细度模数 | 2.5
|  | 产地 | 四会胥江
| 石 | 品种 | 花岗岩
|  | 最大粒径(mm) | 5-25
| 混合材 | 品种 | 粉煤灰
|  | 掺量（%） | ——
| 外加剂 | 品种 | 高性能减水剂
|  | 掺量（%） | 2
检验结果 |  |  | 加压至0.6MPa稳定8小时后，6个试件未渗水
备注 |  |  | 以下是本组（六块）的最高渗水值(mm)： 1#128；2#99；3#114；4#124；5#88；6#102。
技术负责人： |  | 审核： |  | 质检人：