## 1-1
混凝土配合比设计报告
建设单位：通号佛山置业有限公司 | [7 empty] | 设计单位：三水区建友混凝土有限公司
工程名称：中国通号·三水天聚广场西区裙楼13座及地下室 | [7 empty] | 试验规格:JGJ55-2011
发报告日期：2018.03.10 | [7 empty] | 编号:JianYou2017P63508
粉煤灰
构件 | 技术设计参数 | [5 empty] | 施工条件 |  | 配合比设计参数
| 名称（环境条件） |  | 强度等级 | 抗渗等级 | 膨胀 |  | 坍落度(mm) | 浇筑方法 | 标准差(MPa) | 配制强度(MPa)
情况 | 泵送砼 |  | C35 | P6 | 8% |  | 160±25mm | 泵送 | 4.5 | 42.4
原 | 水 | 品种 | 标号 | 生产厂名 | 水泥编号 |  | 3d抗折强度（MPa） | 28d抗折强度（MPa） | 3d抗压强度（MPa） | 28d抗压强度（MPa）
材 | 泥 | P.O | 42.5R | 桥牌水泥厂 | 02A031 |  | 6.1 | 8.9 | 29.4 | 52.7
料 | 砂 | 生产厂家 | 级配区 | 细度模数 | 表观密度(kg/m³) |  | 堆积密度(kg/m³) |  | 含泥量 | 含水量(%)
检 |  | 四会胥江 | Ⅱ 区 | 2.4 | 2602 |  | 1549 |  | 0.6 | 6.1
验 | 石 | 生产厂家 | 品种 | 规格(mm) | 针片状颗粒含量(%) |  | 压碎指标 | 堆积密度 | 含泥量 | 含水量(%)
结 |  | 丰鸿石业 | 花岗岩 | 2018-05-25 | 4.7 |  | 6.132897 | 1461 | 0.8 | 0.9
果 | 掺合料 | 品种 | 等级 | 高效扛裂膨胀剂 | 外加剂 |  | 名称 | 掺量(%) | 浓度(%) | 用水来源
|  | 型号 | Ⅱ级 | HEA |  |  | LS-JS(B) | 2.0 | 10.4 | 自来水
干 | 水胶比 | 质 量 比 |  | 材 料 用 量
料 |  |  |  | 水 泥 | 掺合料 | 膨胀剂 | 砂 | 石 | 水 | 外加剂
配 | 0.42 | 1：0.11 ：0.10 ：2.24 ：3.08 ：0.51 |  | 332 | 36 | 32 | 744 | 1023 | 170 | 7.4 | 32
合 | 砂率 | 坍落度 | 质量密度 | 抗 压 | 7d |  | 28d | 备 | 在恒温20±2℃情况下
比 | 42.1% | 160±25mm | 2344 | 强 度 | 30.1 |  | 46.8 | 注
施 | 水胶比 | 质 量 比 |  | 材 料 用 量
工 |  |  |  | 水 泥 | 掺合料 | 膨胀剂 | 砂 | 石 | 水 | 外加剂
配 | 0.29 | 1：0.11 ：0.10 ：2.38 ：3.11 ：0.35 |  | 332 | 36 | 32 | 789 | 1032 | 116 | 7.4 | 32
合 | 砂率 | 坍落度 | 质量密度 | 抗 压 | 7d |  | 28d | 备 | 在恒温20±2℃情况下
比 | 43.3% | 160±25mm | 2344 | 强 度 | 32.9 |  | 46.1 | 注
技术负责人: |  |  |  | 校核: |  |  |  | 试验:

## 1-2
混凝土配合比设计报告
建设单位：通号佛山置业有限公司 | [6 empty] | 设计单位：三水区建友混凝土有限公司
工程名称：中国通号·三水天聚广场西区裙楼13座及地下室 | [6 empty] | 试验规格:JGJ55-2011
发报告日期：2018.03.10 | [6 empty] | 编号:JianYou2017B60
构件 | 技术设计参数 |  |  |  |  | 施工条件 |  | 配合比设计参数
| 名称（环境条件） |  | 强度等级 | 抗渗等级 | 断面尺寸 | 坍落度(mm) | 浇筑方法 | 标准差(MPa) | 配制强度(MPa)
情况 | 泵送砼 |  | C60 | / | / | 175±25mm | 直卸 | 6.5 | 70.7
原 | 水 | 品种 | 标号 | 生产厂名 | 水泥编号 | 3d抗折强度（MPa） | 28d抗折强度（MPa） | 3d抗压强度（MPa） | 28d抗压强度（MPa）
材 | 泥 | P.O | 42.5R | 桥牌水泥厂 | 02A031 | 6.1 | 8.9 | 29.4 | 52.7
料 | 砂 | 生产厂家 | 级配区 | 细度模数 | 表观密度(kg/m³) | 堆积密度(kg/m³) |  | 含泥量 | 含水量(%)
检 |  | 四会胥江 | Ⅱ 区 | 2.3 | 2725 | 1547 | 0.1 | 0.6 | 6.1
验 | 石 | 生产厂家 | 品种 | 规格(mm) | 针片状颗粒含量(%) | 压碎指标 | 堆积密度 | 含泥量 | 含水量(%)
结 |  | 丰鸿石业 | 花岗岩 | 2018-05-25 | 4.8 | 7.455027 | 1533 | 0.8 | 0.9
果 | 掺合料 | 品种 | 等级 | 掺量及方式 | 外加剂 | 名称 | 掺量(%) | 浓度(%) | 用水来源
|  | 粉煤灰 | Ⅱ级 | 超量取代 |  | LS-JS(B) | 2.8 | 10.8 | 自来水
干 | 水胶比 | 质 量 比 |  | 材 料 用 量
料 |  |  |  | 水 泥 | 掺合料 | 砂 | 石 | 水 | 外加剂
配 | 0.29 | 1 ：0.20 ：1.25 ：2.18 ：0.35 |  | 477 | 95 | 595 | 1042 | 165 | 16.0 | /
合 | 砂率 | 坍落度 | 质量密度 | 抗 压 | 7d | 28d | 备 | 在恒温20±2℃情况下
比 | 36.3% | 175±25mm | 2390 | 强 度 | 50.0 | 73.1 | 注
施 | 水胶比 | 质 量 比 |  | 材 料 用 量
工 |  |  |  | 水 泥 | 掺合料 | 砂 | 石 | 水 | 外加剂
配 | 0.21 | 1 ：0.20 ：1.32 ：2.20 ：0.25 |  | 477 | 95 | 631 | 1051 | 120 | 16.0 | /
合 | 砂率 | 坍落度 | 质量密度 | 抗 压 | 7d | 28d | 备 | 在恒温20±2℃情况下
比 | 37.5% | 175±25mm | 2390 | 强 度 | 50.6 | 85.9 | 注
技术负责人: |  |  |  | 校核: |  |  | 试验:

## 1-3
混凝土配合比设计报告
建设单位：通号佛山置业有限公司 | [6 empty] | 设计单位：三水区建友混凝土有限公司
工程名称：中国通号·三水天聚广场西区裙楼13座及地下室 | [6 empty] | 试验规格:JGJ55-2011
发报告日期：2018.03.10 | [6 empty] | 编号:JianYou2017B30
构件 | 技术设计参数 |  |  |  |  | 施工条件 |  | 配合比设计参数
| 名称（环境条件） |  | 强度等级 | 抗渗等级 | 断面尺寸 | 坍落度(mm) | 浇筑方法 | 标准差(MPa) | 配制强度(MPa)
情况 | 泵送砼 |  | C30 | / | / | 175±25mm | 直卸 | 4.0 | 36.6
原 | 水 | 品种 | 标号 | 生产厂名 | 水泥编号 | 3d抗折强度（MPa） | 28d抗折强度（MPa） | 3d抗压强度（MPa） | 28d抗压强度（MPa）
材 | 泥 | P.O | 42.5R | 桥牌水泥厂 | 02A031 | 6.1 | 8.9 | 29.4 | 52.7
料 | 砂 | 生产厂家 | 级配区 | 细度模数 | 表观密度(kg/m³) | 堆积密度(kg/m³) |  | 含泥量 | 含水量(%)
检 |  | 四会胥江 | Ⅱ 区 | 2.9 | 2723 | 1445 | 0.1 | 0.6 | 6.1
验 | 石 | 生产厂家 | 品种 | 规格(mm) | 针片状颗粒含量(%) | 压碎指标 | 堆积密度 | 含泥量 | 含水量(%)
结 |  | 丰鸿石业 | 花岗岩 | 2018-05-25 | 4.7 | 7.661057 | 1433 | 0.8 | 0.9
果 | 掺合料 | 品种 | 等级 | 掺量及方式 | 外加剂 | 名称 | 掺量(%) | 浓度(%) | 用水来源
|  | 粉煤灰 | Ⅱ级 | 超量取代 |  | LS-JS(B) | 2.0 | 10.2 | 自来水
干 | 水胶比 | 质 量 比 |  | 材 料 用 量
料 |  |  |  | 水 泥 | 掺合料 | 砂 | 石 | 水 | 外加剂
配 | 0.46 | 1 ：0.30 ：2.66 ：3.58 ：0.59 |  | 287 | 86 | 762 | 1027 | 170 | 7.5 | /
合 | 砂率 | 坍落度 | 质量密度 | 抗 压 | 7d | 28d | 备 | 在恒温20±2℃情况下
比 | 42.6% | 175±25mm | 2340 | 强 度 | 24.2 | 43.7 | 注
施 | 水胶比 | 质 量 比 |  | 材 料 用 量
工 |  |  |  | 水 泥 | 掺合料 | 砂 | 石 | 水 | 外加剂
配 | 0.31 | 1 ：0.30 ：2.82 ：3.61 ：0.40 |  | 287 | 86 | 808 | 1036 | 115 | 7.5 | /
合 | 砂率 | 坍落度 | 质量密度 | 抗 压 | 7d | 28d | 备 | 在恒温20±2℃情况下
比 | 43.8% | 175±25mm | 2340 | 强 度 | 29.6 | 43.8 | 注
技术负责人: |  |  |  | 校核: |  |  | 试验:

## 1-4
混凝土配合比设计报告
建设单位：通号佛山置业有限公司 | [6 empty] | 设计单位：三水区建友混凝土有限公司
工程名称：中国通号·三水天聚广场西区裙楼13座及地下室 | [6 empty] | 试验规格:JGJ55-2011
发报告日期：2018.03.10 | [6 empty] | 编号:JianYou2017B35
构件 | 技术设计参数 |  |  |  |  | 施工条件 |  | 配合比设计参数
| 名称（环境条件） |  | 强度等级 | 抗渗等级 | 断面尺寸 | 坍落度(mm) | 浇筑方法 | 标准差(MPa) | 配制强度(MPa)
情况 | 泵送砼 |  | C35 | / | / | 175±25mm | 直卸 | 4.5 | 42.4
原 | 水 | 品种 | 标号 | 生产厂名 | 水泥编号 | 3d抗折强度（MPa） | 28d抗折强度（MPa） | 3d抗压强度（MPa） | 28d抗压强度（MPa）
材 | 泥 | P.O | 42.5R | 桥牌水泥厂 | 02A031 | 6.1 | 8.9 | 29.4 | 52.7
料 | 砂 | 生产厂家 | 级配区 | 细度模数 | 表观密度(kg/m³) | 堆积密度(kg/m³) |  | 含泥量 | 含水量(%)
检 |  | 四会胥江 | Ⅱ 区 | 2.5 | 2777 | 1434 | 0.1 | 0.6 | 6.1
验 | 石 | 生产厂家 | 品种 | 规格(mm) | 针片状颗粒含量(%) | 压碎指标 | 堆积密度 | 含泥量 | 含水量(%)
结 |  | 丰鸿石业 | 花岗岩 | 2018-05-25 | 4.8 | 6.663997 | 1440 | 0.8 | 0.9
果 | 掺合料 | 品种 | 等级 | 掺量及方式 | 外加剂 | 名称 | 掺量(%) | 浓度(%) | 用水来源
|  | 粉煤灰 | Ⅱ级 | 超量取代 |  | LS-JS(B) | 2.0 | 11.2 | 自来水
干 | 水胶比 | 质 量 比 |  | 材 料 用 量
料 |  |  |  | 水 泥 | 掺合料 | 砂 | 石 | 水 | 外加剂
配 | 0.42 | 1 ：0.26 ：2.35 ：3.22 ：0.54 |  | 317 | 84 | 744 | 1022 | 170 | 8.0 | /
合 | 砂率 | 坍落度 | 质量密度 | 抗 压 | 7d | 28d | 备 | 在恒温20±2℃情况下
比 | 42.1% | 175±25mm | 2345 | 强 度 | 29.5 | 48.7 | 注
施 | 水胶比 | 质 量 比 |  | 材 料 用 量
工 |  |  |  | 水 泥 | 掺合料 | 砂 | 石 | 水 | 外加剂
配 | 0.29 | 1 ：0.26 ：2.49 ：3.25 ：0.37 |  | 317 | 84 | 789 | 1031 | 116 | 8.0 | /
合 | 砂率 | 坍落度 | 质量密度 | 抗 压 | 7d | 28d | 备 | 在恒温20±2℃情况下
比 | 43.4% | 175±25mm | 2345 | 强 度 | 34.4 | 43.1 | 注
技术负责人: |  |  |  | 校核: |  |  | 试验:

## 1-5
混凝土配合比设计报告
建设单位：通号佛山置业有限公司 | [6 empty] | 设计单位：三水区建友混凝土有限公司
工程名称：中国通号·三水天聚广场西区裙楼13座及地下室 | [6 empty] | 试验规格:JGJ55-2011
发报告日期：2018.03.10 | [6 empty] | 编号:JianYou2017B40
构件 | 技术设计参数 |  |  |  |  | 施工条件 |  | 配合比设计参数
| 名称（环境条件） |  | 强度等级 | 抗渗等级 | 断面尺寸 | 坍落度(mm) | 浇筑方法 | 标准差(MPa) | 配制强度(MPa)
情况 | 泵送砼 |  | C40 | / | / | 175±25mm | 直卸 | 5.0 | 48.2
原 | 水 | 品种 | 标号 | 生产厂名 | 水泥编号 | 3d抗折强度（MPa） | 28d抗折强度（MPa） | 3d抗压强度（MPa） | 28d抗压强度（MPa）
材 | 泥 | P.O | 42.5R | 桥牌水泥厂 | 02A031 | 6.1 | 8.9 | 29.4 | 52.7
料 | 砂 | 生产厂家 | 级配区 | 细度模数 | 表观密度(kg/m³) | 堆积密度(kg/m³) |  | 含泥量 | 含水量(%)
检 |  | 四会胥江 | Ⅱ 区 | 2.9 | 2664 | 1505 | 0.1 | 0.6 | 6.1
验 | 石 | 生产厂家 | 品种 | 规格(mm) | 针片状颗粒含量(%) | 压碎指标 | 堆积密度 | 含泥量 | 含水量(%)
结 |  | 丰鸿石业 | 花岗岩 | 2018-05-25 | 4.9 | 6.23442 | 1505 | 0.8 | 0.9
果 | 掺合料 | 品种 | 等级 | 掺量及方式 | 外加剂 | 名称 | 掺量(%) | 浓度(%) | 用水来源
|  | 粉煤灰 | Ⅱ级 | 超量取代 |  | LS-JS(B) | 2.0 | 11.3 | 自来水
干 | 水胶比 | 质 量 比 |  | 材 料 用 量
料 |  |  |  | 水 泥 | 掺合料 | 砂 | 石 | 水 | 外加剂
配 | 0.37 | 1 ：0.25 ：2.07 ：2.96 ：0.46 |  | 347 | 87 | 720 | 1027 | 160 | 8.7 | /
合 | 砂率 | 坍落度 | 质量密度 | 抗 压 | 7d | 28d | 备 | 在恒温20±2℃情况下
比 | 41.2% | 175±25mm | 2350 | 强 度 | 35.8 | 52.3 | 注
施 | 水胶比 | 质 量 比 |  | 材 料 用 量
工 |  |  |  | 水 泥 | 掺合料 | 砂 | 石 | 水 | 外加剂
配 | 0.25 | 1 ：0.25 ：2.20 ：2.99 ：0.31 |  | 347 | 87 | 764 | 1036 | 107 | 8.7 | /
合 | 砂率 | 坍落度 | 质量密度 | 抗 压 | 7d | 28d | 备 | 在恒温20±2℃情况下
比 | 42.4% | 175±25mm | 2350 | 强 度 | 37.7 | 52.2 | 注
技术负责人: |  |  |  | 校核: |  |  | 试验:

## 1-6
混凝土配合比设计报告
建设单位：通号佛山置业有限公司 | [6 empty] | 设计单位：三水区建友混凝土有限公司
工程名称：中国通号·三水天聚广场西区裙楼13座及地下室 | [6 empty] | 试验规格:JGJ55-2011
发报告日期：2018.03.10 | [6 empty] | 编号:JianYou2017B45
构件 | 技术设计参数 |  |  |  |  | 施工条件 |  | 配合比设计参数
| 名称（环境条件） |  | 强度等级 | 抗渗等级 | 断面尺寸 | 坍落度(mm) | 浇筑方法 | 标准差(MPa) | 配制强度(MPa)
情况 | 泵送砼 |  | C45 | / | / | 175±25mm | 直卸 | 5.5 | 54.0
原 | 水 | 品种 | 标号 | 生产厂名 | 水泥编号 | 3d抗折强度（MPa） | 28d抗折强度（MPa） | 3d抗压强度（MPa） | 28d抗压强度（MPa）
材 | 泥 | P.O | 42.5R | 桥牌水泥厂 | 02A031 | 6.1 | 8.9 | 29.4 | 52.7
料 | 砂 | 生产厂家 | 级配区 | 细度模数 | 表观密度(kg/m³) | 堆积密度(kg/m³) |  | 含泥量 | 含水量(%)
检 |  | 四会胥江 | Ⅱ 区 | 2.8 | 2789 | 1452 | 0.1 | 0.6 | 6.1
验 | 石 | 生产厂家 | 品种 | 规格(mm) | 针片状颗粒含量(%) | 压碎指标 | 堆积密度 | 含泥量 | 含水量(%)
结 |  | 丰鸿石业 | 花岗岩 | 2018-05-25 | 5.0 | 7.732765 | 1526 | 0.8 | 0.9
果 | 掺合料 | 品种 | 等级 | 掺量及方式 | 外加剂 | 名称 | 掺量(%) | 浓度(%) | 用水来源
|  | 粉煤灰 | Ⅱ级 | 超量取代 |  | LS-JS(B) | 2.1 | 10.9 | 自来水
干 | 水胶比 | 质 量 比 |  | 材 料 用 量
料 |  |  |  | 水 泥 | 掺合料 | 砂 | 石 | 水 | 外加剂
配 | 0.35 | 1 ：0.22 ：1.83 ：2.73 ：0.42 |  | 379 | 83 | 693 | 1035 | 160 | 9.7 | /
合 | 砂率 | 坍落度 | 质量密度 | 抗 压 | 7d | 28d | 备 | 在恒温20±2℃情况下
比 | 40.1% | 175±25mm | 2360 | 强 度 | 41.6 | 63.6 | 注
施 | 水胶比 | 质 量 比 |  | 材 料 用 量
工 |  |  |  | 水 泥 | 掺合料 | 砂 | 石 | 水 | 外加剂
配 | 0.24 | 1 ：0.22 ：1.94 ：2.75 ：0.29 |  | 379 | 83 | 735 | 1044 | 109 | 9.7 | /
合 | 砂率 | 坍落度 | 质量密度 | 抗 压 | 7d | 28d | 备 | 在恒温20±2℃情况下
比 | 41.3% | 175±25mm | 2360 | 强 度 | 38.9 | 55.0 | 注
技术负责人: |  |  |  | 校核: |  |  | 试验:

## 1-7
混凝土配合比设计报告
建设单位：通号佛山置业有限公司 | [6 empty] | 设计单位：三水区建友混凝土有限公司
工程名称：中国通号·三水天聚广场西区裙楼13座及地下室 | [6 empty] | 试验规格:JGJ55-2011
发报告日期：2018.03.10 | [6 empty] | 编号:JianYou2017B50
构件 | 技术设计参数 |  |  |  |  | 施工条件 |  | 配合比设计参数
| 名称（环境条件） |  | 强度等级 | 抗渗等级 | 断面尺寸 | 坍落度(mm) | 浇筑方法 | 标准差(MPa) | 配制强度(MPa)
情况 | 泵送砼 |  | C50 | / | / | 175±25mm | 直卸 | 5.5 | 59.0
原 | 水 | 品种 | 标号 | 生产厂名 | 水泥编号 | 3d抗折强度（MPa） | 28d抗折强度（MPa） | 3d抗压强度（MPa） | 28d抗压强度（MPa）
材 | 泥 | P.O | 42.5R | 桥牌水泥厂 | 02A031 | 6.1 | 8.9 | 29.4 | 52.7
料 | 砂 | 生产厂家 | 级配区 | 细度模数 | 表观密度(kg/m³) | 堆积密度(kg/m³) |  | 含泥量 | 含水量(%)
检 |  | 四会胥江 | Ⅱ 区 | 2.4 | 2622 | 1535 | 0.1 | 0.6 | 6.1
验 | 石 | 生产厂家 | 品种 | 规格(mm) | 针片状颗粒含量(%) | 压碎指标 | 堆积密度 | 含泥量 | 含水量(%)
结 |  | 丰鸿石业 | 花岗岩 | 2018-05-25 | 4.9 | 7.394562 | 1475 | 0.8 | 0.9
果 | 掺合料 | 品种 | 等级 | 掺量及方式 | 外加剂 | 名称 | 掺量(%) | 浓度(%) | 用水来源
|  | 粉煤灰 | Ⅱ级 | 超量取代 |  | LS-JS(B) | 2.2 | 11.1 | 自来水
干 | 水胶比 | 质 量 比 |  | 材 料 用 量
料 |  |  |  | 水 泥 | 掺合料 | 砂 | 石 | 水 | 外加剂
配 | 0.30 | 1 ：0.23 ：1.63 ：2.56 ：0.37 |  | 407 | 95 | 664 | 1043 | 150 | 11.0 | /
合 | 砂率 | 坍落度 | 质量密度 | 抗 压 | 7d | 28d | 备 | 在恒温20±2℃情况下
比 | 38.9% | 175±25mm | 2370 | 强 度 | 42.4 | 66.7 | 注
施 | 水胶比 | 质 量 比 |  | 材 料 用 量
工 |  |  |  | 水 泥 | 掺合料 | 砂 | 石 | 水 | 外加剂
配 | 0.20 | 1 ：0.23 ：1.73 ：2.58 ：0.25 |  | 407 | 95 | 705 | 1052 | 100 | 11.0 | /
合 | 砂率 | 坍落度 | 质量密度 | 抗 压 | 7d | 28d | 备 | 在恒温20±2℃情况下
比 | 40.1% | 175±25mm | 2370 | 强 度 | 43.7 | 65.4 | 注
技术负责人: |  |  |  | 校核: |  |  | 试验:

## 1-8
混凝土配合比设计报告
建设单位：通号佛山置业有限公司 | [6 empty] | 设计单位：三水区建友混凝土有限公司
工程名称：中国通号·三水天聚广场西区裙楼13座及地下室 | [6 empty] | 试验规格:JGJ55-2011
发报告日期：2018.03.10 | [6 empty] | 编号:JianYou2017B55
构件 | 技术设计参数 |  |  |  |  | 施工条件 |  | 配合比设计参数
| 名称（环境条件） |  | 强度等级 | 抗渗等级 | 断面尺寸 | 坍落度(mm) | 浇筑方法 | 标准差(MPa) | 配制强度(MPa)
情况 | 泵送砼 |  | C55 | / | / | 175±25mm | 直卸 | 6.0 | 64.9
原 | 水 | 品种 | 标号 | 生产厂名 | 水泥编号 | 3d抗折强度（MPa） | 28d抗折强度（MPa） | 3d抗压强度（MPa） | 28d抗压强度（MPa）
材 | 泥 | P.O | 42.5R | 桥牌水泥厂 | 02A031 | 6.1 | 8.9 | 29.4 | 52.7
料 | 砂 | 生产厂家 | 级配区 | 细度模数 | 表观密度(kg/m³) | 堆积密度(kg/m³) |  | 含泥量 | 含水量(%)
检 |  | 四会胥江 | Ⅱ 区 | 2.5 | 2746 | 1489 | 0.1 | 0.6 | 6.1
验 | 石 | 生产厂家 | 品种 | 规格(mm) | 针片状颗粒含量(%) | 压碎指标 | 堆积密度 | 含泥量 | 含水量(%)
结 |  | 丰鸿石业 | 花岗岩 | 2018-05-25 | 5.0 | 7.40042 | 1468 | 0.8 | 0.9
果 | 掺合料 | 品种 | 等级 | 掺量及方式 | 外加剂 | 名称 | 掺量(%) | 浓度(%) | 用水来源
|  | 粉煤灰 | Ⅱ级 | 超量取代 |  | LS-JS(B) | 2.3 | 11.8 | 自来水
干 | 水胶比 | 质 量 比 |  | 材 料 用 量
料 |  |  |  | 水 泥 | 掺合料 | 砂 | 石 | 水 | 外加剂
配 | 0.29 | 1 ：0.20 ：1.44 ：2.58 ：0.35 |  | 427 | 87 | 614 | 1100 | 150 | 11.8 | /
合 | 砂率 | 坍落度 | 质量密度 | 抗 压 | 7d | 28d | 备 | 在恒温20±2℃情况下
比 | 35.8% | 175±25mm | 2390 | 强 度 | 47.6 | 68.0 | 注
施 | 水胶比 | 质 量 比 |  | 材 料 用 量
工 |  |  |  | 水 泥 | 掺合料 | 砂 | 石 | 水 | 外加剂
配 | 0.20 | 1 ：0.20 ：1.52 ：2.60 ：0.24 |  | 427 | 87 | 651 | 1110 | 103 | 11.8 | /
合 | 砂率 | 坍落度 | 质量密度 | 抗 压 | 7d | 28d | 备 | 在恒温20±2℃情况下
比 | 37.0% | 175±25mm | 2390 | 强 度 | 51.9 | 78.8 | 注
技术负责人: |  |  |  | 校核: |  |  | 试验:

## 1-9
混凝土配合比设计报告
建设单位：通号佛山置业有限公司 | [6 empty] | 设计单位：三水区建友混凝土有限公司
工程名称：中国通号·三水天聚广场西区裙楼13座及地下室 | [6 empty] | 试验规格:JGJ55-2011
发报告日期：2018.03.10 | [6 empty] | 编号:JianYou2017A40
构件 | 技术设计参数 |  |  |  |  | 施工条件 |  | 配合比设计参数
| 名称（环境条件） |  | 强度等级 | 抗渗等级 | 断面尺寸 | 坍落度(mm) | 浇筑方法 | 标准差(MPa) | 配制强度(MPa)
情况 | 普通砼 |  | C40 | / | / | 125±25mm | 直卸 | 5.0 | 48.2
原 | 水 | 品种 | 标号 | 生产厂名 | 水泥编号 | 3d抗折强度（MPa） | 28d抗折强度（MPa） | 3d抗压强度（MPa） | 28d抗压强度（MPa）
材 | 泥 | P.O | 42.5R | 桥牌水泥厂 | 02A031 | 6.1 | 8.9 | 29.4 | 52.7
料 | 砂 | 生产厂家 | 级配区 | 细度模数 | 表观密度(kg/m³) | 堆积密度(kg/m³) |  | 含泥量 | 含水量(%)
检 |  | 四会胥江 | Ⅱ 区 | 2.5 | 2648 | 1450 | 0.1 | 0.6 | 6.1
验 | 石 | 生产厂家 | 品种 | 规格(mm) | 针片状颗粒含量(%) | 压碎指标 | 堆积密度 | 含泥量 | 含水量(%)
结 |  | 丰鸿石业 | 花岗岩 | 2018-05-25 | 4.7 | 6.185828 | 1458 | 0.8 | 0.9
果 | 掺合料 | 品种 | 等级 | 掺量及方式 | 外加剂 | 名称 | 掺量(%) | 浓度(%) | 用水来源
|  | 粉煤灰 | Ⅱ级 | 超量取代 |  | LS-JS(B) | 2.0 | 10.0 | 自来水
干 | 水胶比 | 质 量 比 |  | 材 料 用 量
料 |  |  |  | 水 泥 | 掺合料 | 砂 | 石 | 水 | 外加剂
配 | 0.38 | 1 ：0.27 ：2.09 ：3.21 ：0.48 |  | 333 | 89 | 697 | 1068 | 160 | 8.4 | /
合 | 砂率 | 坍落度 | 质量密度 | 抗 压 | 7d | 28d | 备 | 在恒温20±2℃情况下
比 | 39.5% | 125±25mm | 2355 | 强 度 | 36.5 | 49.4 | 注
施 | 水胶比 | 质 量 比 |  | 材 料 用 量
工 |  |  |  | 水 泥 | 掺合料 | 砂 | 石 | 水 | 外加剂
配 | 0.25 | 1 ：0.27 ：2.22 ：3.24 ：0.32 |  | 333 | 89 | 740 | 1078 | 107 | 8.4 | /
合 | 砂率 | 坍落度 | 质量密度 | 抗 压 | 7d | 28d | 备 | 在恒温20±2℃情况下
比 | 40.7% | 125±25mm | 2355 | 强 度 | 35.0 | 54.4 | 注
技术负责人: |  |  |  | 校核: |  |  | 试验:

## 1-10
混凝土配合比设计报告
建设单位：通号佛山置业有限公司 | [6 empty] | 设计单位：三水区建友混凝土有限公司
工程名称：中国通号·三水天聚广场西区裙楼13座及地下室 | [6 empty] | 试验规格:JGJ55-2011
发报告日期：2018.03.10 | [6 empty] | 编号:JianYou2017P6B35
构件 | 技术设计参数 |  |  |  |  | 施工条件 |  | 配合比设计参数
| 名称（环境条件） |  | 强度等级 | 抗渗等级 | 断面尺寸 | 坍落度(mm) | 浇筑方法 | 标准差(MPa) | 配制强度(MPa)
情况 | 泵送砼 |  | C35 | P6 | / | 160±25mm | 直卸 | 4.5 | 42.4
原 | 水 | 品种 | 标号 | 生产厂名 | 水泥编号 | 3d抗折强度（MPa） | 28d抗折强度（MPa） | 3d抗压强度（MPa） | 28d抗压强度（MPa）
材 | 泥 | P.O | 42.5R | 桥牌水泥厂 | 02A031 | 6.1 | 8.9 | 29.4 | 52.7
料 | 砂 | 生产厂家 | 级配区 | 细度模数 | 表观密度(kg/m³) | 堆积密度(kg/m³) |  | 含泥量 | 含水量(%)
检 |  | 四会胥江 | Ⅱ 区 | 2.6 | 2705 | 1446 | 0.1 | 0.6 | 6.1
验 | 石 | 生产厂家 | 品种 | 规格(mm) | 针片状颗粒含量(%) | 压碎指标 | 堆积密度 | 含泥量 | 含水量(%)
结 |  | 丰鸿石业 | 花岗岩 | 2018-05-25 | 4.5 | 7.897401 | 1486 | 0.8 | 0.9
果 | 掺合料 | 品种 | 等级 | 掺量及方式 | 外加剂 | 名称 | 掺量(%) | 浓度(%) | 用水来源
|  | 粉煤灰 | Ⅱ级 | 超量取代 |  | LS-JS(B) | 2.0 | 10.3 | 自来水
干 | 水胶比 | 质 量 比 |  | 材 料 用 量
料 |  |  |  | 水 泥 | 掺合料 | 砂 | 石 | 水 | 外加剂
配 | 0.42 | 1 ：0.20 ：2.24 ：3.08 ：0.51 |  | 332 | 68 | 744 | 1023 | 170 | 8.0 | /
合 | 砂率 | 坍落度 | 质量密度 | 抗 压 | 7d | 28d | 备 | 在恒温20±2℃情况下
比 | 42.1% | 160±25mm | 2345 | 强 度 | 30.2 | 47.9 | 注
施 | 水胶比 | 质 量 比 |  | 材 料 用 量
工 |  |  |  | 水 泥 | 掺合料 | 砂 | 石 | 水 | 外加剂
配 | 0.29 | 1 ：0.20 ：2.38 ：3.11 ：0.35 |  | 332 | 68 | 789 | 1032 | 116 | 8.0 | /
合 | 砂率 | 坍落度 | 质量密度 | 抗 压 | 7d | 28d | 备 | 在恒温20±2℃情况下
比 | 43.3% | 160±25mm | 2345 | 强 度 | 33.2 | 49.6 | 注
技术负责人: |  |  |  | 校核: |  |  | 试验:

## 1-11
混凝土配合比设计报告
建设单位：通号佛山置业有限公司 | [6 empty] | 设计单位：三水区建友混凝土有限公司
工程名称：中国通号·三水天聚广场西区裙楼13座及地下室 | [6 empty] | 试验规格:JGJ55-2011
发报告日期：2018.03.10 | [6 empty] | 编号:JianYou2017P8B30
构件 | 技术设计参数 |  |  |  |  | 施工条件 |  | 配合比设计参数
| 名称（环境条件） |  | 强度等级 | 抗渗等级 | 断面尺寸 | 坍落度(mm) | 浇筑方法 | 标准差(MPa) | 配制强度(MPa)
情况 | 泵送砼 |  | C30 | P8 | / | 160±25mm | 直卸 | 4.0 | 36.6
原 | 水 | 品种 | 标号 | 生产厂名 | 水泥编号 | 3d抗折强度（MPa） | 28d抗折强度（MPa） | 3d抗压强度（MPa） | 28d抗压强度（MPa）
材 | 泥 | P.O | 42.5R | 桥牌水泥厂 | 02A031 | 6.1 | 8.9 | 29.4 | 52.7
料 | 砂 | 生产厂家 | 级配区 | 细度模数 | 表观密度(kg/m³) | 堆积密度(kg/m³) |  | 含泥量 | 含水量(%)
检 |  | 四会胥江 | Ⅱ 区 | 2.3 | 2718 | 1511 | 0.1 | 0.6 | 6.1
验 | 石 | 生产厂家 | 品种 | 规格(mm) | 针片状颗粒含量(%) | 压碎指标 | 堆积密度 | 含泥量 | 含水量(%)
结 |  | 丰鸿石业 | 花岗岩 | 2018-05-25 | 4.7 | 7.317725 | 1478 | 0.8 | 0.9
果 | 掺合料 | 品种 | 等级 | 掺量及方式 | 外加剂 | 名称 | 掺量(%) | 浓度(%) | 用水来源
|  | 粉煤灰 | Ⅱ级 | 超量取代 |  | LS-JS(B) | 2.0 | 11.8 | 自来水
干 | 水胶比 | 质 量 比 |  | 材 料 用 量
料 |  |  |  | 水 泥 | 掺合料 | 砂 | 石 | 水 | 外加剂
配 | 0.46 | 1 ：0.20 ：2.48 ：3.34 ：0.55 |  | 308 | 63 | 763 | 1028 | 170 | 7.4 | /
合 | 砂率 | 坍落度 | 质量密度 | 抗 压 | 7d | 28d | 备 | 在恒温20±2℃情况下
比 | 42.6% | 160±25mm | 2339 | 强 度 | 24.8 | 36.1 | 注
施 | 水胶比 | 质 量 比 |  | 材 料 用 量
工 |  |  |  | 水 泥 | 掺合料 | 砂 | 石 | 水 | 外加剂
配 | 0.31 | 1 ：0.20 ：2.63 ：3.37 ：0.37 |  | 308 | 63 | 810 | 1037 | 114 | 7.4 | /
合 | 砂率 | 坍落度 | 质量密度 | 抗 压 | 7d | 28d | 备 | 在恒温20±2℃情况下
比 | 43.9% | 160±25mm | 2339 | 强 度 | 25.0 | 39.1 | 注
技术负责人: |  |  |  | 校核: |  |  | 试验: