## 1#1
佛山市三水区建友混凝土有限公司
混凝土抗渗性能检测报告
GD-C3-527□□□
工程名称：金融街佛山三水项目1号楼及其地下室 |  |  |  | 检验单位:佛山市三水区建友混凝土有限公司试验室
工程部位：1-2区地下室基础承台及基础底板（1～9轴交K～A轴）
检验日期：2018-11-7 |  |  | 报告日期：2018-11-10 |  | 检验依据：GB/T 50082-2009
样品 | 混凝土强度等级 |  | C30泵送
| 混凝土抗渗等级 |  | P6
| 样品编号 |  | SJY20181010
| 制作日期 |  | 2018-10-10
| 加水压日期（始、终） |  | 2018-11-7 9:30 - 2018-11-9 9:30
| 龄期（d） |  | 28
| 水灰比 |  | 0.31
| 配合比 |  | JianYou2017P6B30
原材料 | 水泥 | 生产厂及编号 | 河口桥牌水泥厂
|  | 品种 | P.0
|  | 强度等级 | 42.5R
| 砂 | 细度模数 | 2.5
|  | 产地 | 四会胥江
| 石 | 品种 | 花岗岩
|  | 最大粒径(mm) | 5-25
| 混合材 | 品种 | 粉煤灰
|  | 掺量（%） | ——
| 外加剂 | 品种 | 高性能减水剂
|  | 掺量（%） | 2
检验结果 |  |  | 加压至0.6MPa稳定8小时后，6个试件未渗水
备注 |  |  | 以下是本组（六块）的最高渗水值(mm)： 1#20；2#124；3#34；4#19；5#10；6#50。
技术负责人： |  | 审核： |  | 质检人：

## 1#2
佛山市三水区建友混凝土有限公司
混凝土抗渗性能检测报告
GD-C3-527□□□
工程名称：金融街佛山三水项目1号楼及其地下室 |  |  |  | 检验单位:佛山市三水区建友混凝土有限公司试验室
工程部位：1-2区地下室人防区域墙柱（1～9轴交K～A轴）
检验日期：2018-12-21 |  |  | 报告日期：2018-12-24 |  | 检验依据：GB/T 50082-2009
样品 | 混凝土强度等级 |  | C35泵送
| 混凝土抗渗等级 |  | P6
| 样品编号 |  | SJY20181123 -01
| 制作日期 |  | 2018-11-23
| 加水压日期（始、终） |  | 2018-12-21 9:30 - 2018-12-23 9:30
| 龄期（d） |  | 28
| 水灰比 |  | 0.29
| 配合比 |  | JianYou2017P6B35
原材料 | 水泥 | 生产厂及编号 | 河口桥牌水泥厂
|  | 品种 | P.0
|  | 强度等级 | 42.5R
| 砂 | 细度模数 | 2.5
|  | 产地 | 四会胥江
| 石 | 品种 | 花岗岩
|  | 最大粒径(mm) | 5-25
| 混合材 | 品种 | 粉煤灰
|  | 掺量（%） | ——
| 外加剂 | 品种 | 高性能减水剂
|  | 掺量（%） | 2
检验结果 |  |  | 加压至0.6MPa稳定8小时后，6个试件未渗水
备注 |  |  | 以下是本组（六块）的最高渗水值(mm)： 1#77；2#93；3#109；4#93；5#57；6#65。
技术负责人： |  | 审核： |  | 质检人：

## 1#3
佛山市三水区建友混凝土有限公司
混凝土抗渗性能检测报告
GD-C3-527□□□
工程名称：金融街佛山三水项目1号楼及其地下室 |  |  |  | 检验单位:佛山市三水区建友混凝土有限公司试验室
工程部位：1-2区地下室人防区域顶板（1～9轴交K～A轴）
检验日期：2018-12-21 |  |  | 报告日期：2018-12-24 |  | 检验依据：GB/T 50082-2009
样品 | 混凝土强度等级 |  | C35泵送
| 混凝土抗渗等级 |  | P6
| 样品编号 |  | SJY20181123 -02
| 制作日期 |  | 2018-11-23
| 加水压日期（始、终） |  | 2018-12-21 9:30 - 2018-12-23 9:30
| 龄期（d） |  | 28
| 水灰比 |  | 0.29
| 配合比 |  | JianYou2017P6B35
原材料 | 水泥 | 生产厂及编号 | 河口桥牌水泥厂
|  | 品种 | P.0
|  | 强度等级 | 42.5R
| 砂 | 细度模数 | 2.5
|  | 产地 | 四会胥江
| 石 | 品种 | 花岗岩
|  | 最大粒径(mm) | 5-25
| 混合材 | 品种 | 粉煤灰
|  | 掺量（%） | ——
| 外加剂 | 品种 | 高性能减水剂
|  | 掺量（%） | 2
检验结果 |  |  | 加压至0.6MPa稳定8小时后，6个试件未渗水
备注 |  |  | 以下是本组（六块）的最高渗水值(mm)： 1#35；2#73；3#26；4#3；5#112；6#49。
技术负责人： |  | 审核： |  | 质检人：

## 2#1
佛山市三水区建友混凝土有限公司
混凝土抗渗性能检测报告
GD-C3-527□□□
工程名称：金融街佛山三水项目2号楼及其地下室 |  |  |  | 检验单位:佛山市三水区建友混凝土有限公司试验室
工程部位：1-3区地下室基础承台及基础底板（1～6轴交V～2/N轴）
检验日期：2018-9-10 |  |  | 报告日期：2018-9-13 |  | 检验依据：GB/T 50082-2009
样品 | 混凝土强度等级 |  | C30泵送
| 混凝土抗渗等级 |  | P6
| 样品编号 |  | SJY20180813
| 制作日期 |  | 2018-8-13
| 加水压日期（始、终） |  | 2018-9-10 9:30 - 2018-9-12 9:30
| 龄期（d） |  | 28
| 水灰比 |  | 0.31
| 配合比 |  | JianYou2017P6B30
原材料 | 水泥 | 生产厂及编号 | 河口桥牌水泥厂
|  | 品种 | P.0
|  | 强度等级 | 42.5R
| 砂 | 细度模数 | 2.5
|  | 产地 | 四会胥江
| 石 | 品种 | 花岗岩
|  | 最大粒径(mm) | 5-25
| 混合材 | 品种 | 粉煤灰
|  | 掺量（%） | ——
| 外加剂 | 品种 | 高性能减水剂
|  | 掺量（%） | 2
检验结果 |  |  | 加压至0.6MPa稳定8小时后，6个试件未渗水
备注 |  |  | 以下是本组（六块）的最高渗水值(mm)： 1#89；2#30；3#23；4#53；5#24；6#104。
技术负责人： |  | 审核： |  | 质检人：

## 2#2
佛山市三水区建友混凝土有限公司
混凝土抗渗性能检测报告
GD-C3-527□□□
工程名称：金融街佛山三水项目2号楼及其地下室 |  |  |  | 检验单位:佛山市三水区建友混凝土有限公司试验室
工程部位：1-1区地下室人防区域墙柱（6-16轴交V-2/Q轴）
检验日期：2018-9-22 |  |  | 报告日期：2018-9-25 |  | 检验依据：GB/T 50082-2009
样品 | 混凝土强度等级 |  | C35泵送
| 混凝土抗渗等级 |  | P6
| 样品编号 |  | SJY20180825 -01
| 制作日期 |  | 2018-8-25
| 加水压日期（始、终） |  | 2018-9-22 9:30 - 2018-9-24 9:30
| 龄期（d） |  | 28
| 水灰比 |  | 0.29
| 配合比 |  | JianYou2017P6B35
原材料 | 水泥 | 生产厂及编号 | 河口桥牌水泥厂
|  | 品种 | P.0
|  | 强度等级 | 42.5R
| 砂 | 细度模数 | 2.5
|  | 产地 | 四会胥江
| 石 | 品种 | 花岗岩
|  | 最大粒径(mm) | 5-25
| 混合材 | 品种 | 粉煤灰
|  | 掺量（%） | ——
| 外加剂 | 品种 | 高性能减水剂
|  | 掺量（%） | 2
检验结果 |  |  | 加压至0.6MPa稳定8小时后，6个试件未渗水
备注 |  |  | 以下是本组（六块）的最高渗水值(mm)： 1#7；2#37；3#26；4#130；5#46；6#37。
技术负责人： |  | 审核： |  | 质检人：

## 2#3
佛山市三水区建友混凝土有限公司
混凝土抗渗性能检测报告
GD-C3-527□□□
工程名称：金融街佛山三水项目2号楼及其地下室 |  |  |  | 检验单位:佛山市三水区建友混凝土有限公司试验室
工程部位：1-1区地下室人防区域顶板（6-16轴交V-2/Q轴）
检验日期：2018-9-22 |  |  | 报告日期：2018-9-25 |  | 检验依据：GB/T 50082-2009
样品 | 混凝土强度等级 |  | C35泵送
| 混凝土抗渗等级 |  | P6
| 样品编号 |  | SJY20180825 -02
| 制作日期 |  | 2018-8-25
| 加水压日期（始、终） |  | 2018-9-22 9:30 - 2018-9-24 9:30
| 龄期（d） |  | 28
| 水灰比 |  | 0.29
| 配合比 |  | JianYou2017P6B35
原材料 | 水泥 | 生产厂及编号 | 河口桥牌水泥厂
|  | 品种 | P.0
|  | 强度等级 | 42.5R
| 砂 | 细度模数 | 2.5
|  | 产地 | 四会胥江
| 石 | 品种 | 花岗岩
|  | 最大粒径(mm) | 5-25
| 混合材 | 品种 | 粉煤灰
|  | 掺量（%） | ——
| 外加剂 | 品种 | 高性能减水剂
|  | 掺量（%） | 2
检验结果 |  |  | 加压至0.6MPa稳定8小时后，6个试件未渗水
备注 |  |  | 以下是本组（六块）的最高渗水值(mm)： 1#51；2#61；3#78；4#57；5#69；6#84。
技术负责人： |  | 审核： |  | 质检人：

## 2#4
佛山市三水区建友混凝土有限公司
混凝土抗渗性能检测报告
GD-C3-527□□□
工程名称：金融街佛山三水项目2号楼及其地下室 |  |  |  | 检验单位:佛山市三水区建友混凝土有限公司试验室
工程部位：1-1区地下室人防区域顶板（6-16轴交2/Q-2/N轴）
检验日期：2018-10-9 |  |  | 报告日期：2018-10-12 |  | 检验依据：GB/T 50082-2009
样品 | 混凝土强度等级 |  | C35泵送
| 混凝土抗渗等级 |  | P6
| 样品编号 |  | SJY20180911
| 制作日期 |  | 2018-9-11
| 加水压日期（始、终） |  | 2018-10-9 9:30 - 2018-10-11 9:30
| 龄期（d） |  | 28
| 水灰比 |  | 0.29
| 配合比 |  | JianYou2017P6B35
原材料 | 水泥 | 生产厂及编号 | 河口桥牌水泥厂
|  | 品种 | P.0
|  | 强度等级 | 42.5R
| 砂 | 细度模数 | 2.5
|  | 产地 | 四会胥江
| 石 | 品种 | 花岗岩
|  | 最大粒径(mm) | 5-25
| 混合材 | 品种 | 粉煤灰
|  | 掺量（%） | ——
| 外加剂 | 品种 | 高性能减水剂
|  | 掺量（%） | 2
检验结果 |  |  | 加压至0.6MPa稳定8小时后，6个试件未渗水
备注 |  |  | 以下是本组（六块）的最高渗水值(mm)： 1#14；2#74；3#26；4#108；5#88；6#36。
技术负责人： |  | 审核： |  | 质检人：

## 2#5
佛山市三水区建友混凝土有限公司
混凝土抗渗性能检测报告
GD-C3-527□□□
工程名称：金融街佛山三水项目2号楼及其地下室 |  |  |  | 检验单位:佛山市三水区建友混凝土有限公司试验室
工程部位：1-3区地下室人防区域墙柱（4～6轴交V～2/N轴）
检验日期：2018-10-29 |  |  | 报告日期：2018-11-1 |  | 检验依据：GB/T 50082-2009
样品 | 混凝土强度等级 |  | C35泵送
| 混凝土抗渗等级 |  | P6
| 样品编号 |  | SJY20181001 -01
| 制作日期 |  | 2018-10-1
| 加水压日期（始、终） |  | 2018-10-29 9:30 - 2018-10-31 9:30
| 龄期（d） |  | 28
| 水灰比 |  | 0.29
| 配合比 |  | JianYou2017P6B35
原材料 | 水泥 | 生产厂及编号 | 河口桥牌水泥厂
|  | 品种 | P.0
|  | 强度等级 | 42.5R
| 砂 | 细度模数 | 2.5
|  | 产地 | 四会胥江
| 石 | 品种 | 花岗岩
|  | 最大粒径(mm) | 5-25
| 混合材 | 品种 | 粉煤灰
|  | 掺量（%） | ——
| 外加剂 | 品种 | 高性能减水剂
|  | 掺量（%） | 2
检验结果 |  |  | 加压至0.6MPa稳定8小时后，6个试件未渗水
备注 |  |  | 以下是本组（六块）的最高渗水值(mm)： 1#103；2#76；3#36；4#19；5#104；6#22。
技术负责人： |  | 审核： |  | 质检人：

## 2#6
佛山市三水区建友混凝土有限公司
混凝土抗渗性能检测报告
GD-C3-527□□□
工程名称：金融街佛山三水项目2号楼及其地下室 |  |  |  | 检验单位:佛山市三水区建友混凝土有限公司试验室
工程部位：1-3区地下室顶板（1～6轴交V～2/N轴）
检验日期：2018-10-29 |  |  | 报告日期：2018-11-1 |  | 检验依据：GB/T 50082-2009
样品 | 混凝土强度等级 |  | C35泵送
| 混凝土抗渗等级 |  | P6
| 样品编号 |  | SJY20181001 -02
| 制作日期 |  | 2018-10-1
| 加水压日期（始、终） |  | 2018-10-29 9:30 - 2018-10-31 9:30
| 龄期（d） |  | 28
| 水灰比 |  | 0.29
| 配合比 |  | JianYou2017P6B35
原材料 | 水泥 | 生产厂及编号 | 河口桥牌水泥厂
|  | 品种 | P.0
|  | 强度等级 | 42.5R
| 砂 | 细度模数 | 2.5
|  | 产地 | 四会胥江
| 石 | 品种 | 花岗岩
|  | 最大粒径(mm) | 5-25
| 混合材 | 品种 | 粉煤灰
|  | 掺量（%） | ——
| 外加剂 | 品种 | 高性能减水剂
|  | 掺量（%） | 2
检验结果 |  |  | 加压至0.6MPa稳定8小时后，6个试件未渗水
备注 |  |  | 以下是本组（六块）的最高渗水值(mm)： 1#33；2#59；3#48；4#40；5#110；6#18。
技术负责人： |  | 审核： |  | 质检人：

## 3#1
佛山市三水区建友混凝土有限公司
混凝土抗渗性能检测报告
GD-C3-527□□□
工程名称：金融街佛山三水项目3号楼及其地下室 |  |  |  | 检验单位:佛山市三水区建友混凝土有限公司试验室
工程部位：2-8区地下室顶板（21-28轴交X-T轴）
检验日期：2018-8-31 |  |  | 报告日期：2018-9-3 |  | 检验依据：GB/T 50082-2009
样品 | 混凝土强度等级 |  | C35泵送
| 混凝土抗渗等级 |  | P6
| 样品编号 |  | SJY20180803
| 制作日期 |  | 2018-8-3
| 加水压日期（始、终） |  | 2018-8-31 9:30 - 2018-9-2 9:30
| 龄期（d） |  | 28
| 水灰比 |  | 0.29
| 配合比 |  | JianYou2017P6B35
原材料 | 水泥 | 生产厂及编号 | 河口桥牌水泥厂
|  | 品种 | P.0
|  | 强度等级 | 42.5R
| 砂 | 细度模数 | 2.5
|  | 产地 | 四会胥江
| 石 | 品种 | 花岗岩
|  | 最大粒径(mm) | 5-25
| 混合材 | 品种 | 粉煤灰
|  | 掺量（%） | ——
| 外加剂 | 品种 | 高性能减水剂
|  | 掺量（%） | 2
检验结果 |  |  | 加压至0.6MPa稳定8小时后，6个试件未渗水
备注 |  |  | 以下是本组（六块）的最高渗水值(mm)： 1#96；2#35；3#6；4#16；5#5；6#116。
技术负责人： |  | 审核： |  | 质检人：

## 3#2
佛山市三水区建友混凝土有限公司
混凝土抗渗性能检测报告
GD-C3-527□□□
工程名称：金融街佛山三水项目3号楼及其地下室 |  |  |  | 检验单位:佛山市三水区建友混凝土有限公司试验室
工程部位：2-1区地下室人防顶板（16-21轴交X-T轴）
检验日期：2018-9-13 |  |  | 报告日期：2018-9-16 |  | 检验依据：GB/T 50082-2009
样品 | 混凝土强度等级 |  | C35泵送
| 混凝土抗渗等级 |  | P6
| 样品编号 |  | SJY20180816
| 制作日期 |  | 2018-8-16
| 加水压日期（始、终） |  | 2018-9-13 9:30 - 2018-9-15 9:30
| 龄期（d） |  | 28
| 水灰比 |  | 0.29
| 配合比 |  | JianYou2017P6B35
原材料 | 水泥 | 生产厂及编号 | 河口桥牌水泥厂
|  | 品种 | P.0
|  | 强度等级 | 42.5R
| 砂 | 细度模数 | 2.5
|  | 产地 | 四会胥江
| 石 | 品种 | 花岗岩
|  | 最大粒径(mm) | 5-25
| 混合材 | 品种 | 粉煤灰
|  | 掺量（%） | ——
| 外加剂 | 品种 | 高性能减水剂
|  | 掺量（%） | 2
检验结果 |  |  | 加压至0.6MPa稳定8小时后，6个试件未渗水
备注 |  |  | 以下是本组（六块）的最高渗水值(mm)： 1#61；2#124；3#84；4#39；5#113；6#58。
技术负责人： |  | 审核： |  | 质检人：

## 3#3
佛山市三水区建友混凝土有限公司
混凝土抗渗性能检测报告
GD-C3-527□□□
工程名称：金融街佛山三水项目3号楼及其地下室 |  |  |  | 检验单位:佛山市三水区建友混凝土有限公司试验室
工程部位：2-1区地下室人防顶板（16-21轴交T-2/N轴）
检验日期：2018-9-28 |  |  | 报告日期：2018-10-1 |  | 检验依据：GB/T 50082-2009
样品 | 混凝土强度等级 |  | C35泵送
| 混凝土抗渗等级 |  | P6
| 样品编号 |  | SJY20180831
| 制作日期 |  | 2018-8-31
| 加水压日期（始、终） |  | 2018-9-28 9:30 - 2018-9-30 9:30
| 龄期（d） |  | 28
| 水灰比 |  | 0.29
| 配合比 |  | JianYou2017P6B35
原材料 | 水泥 | 生产厂及编号 | 河口桥牌水泥厂
|  | 品种 | P.0
|  | 强度等级 | 42.5R
| 砂 | 细度模数 | 2.5
|  | 产地 | 四会胥江
| 石 | 品种 | 花岗岩
|  | 最大粒径(mm) | 5-25
| 混合材 | 品种 | 粉煤灰
|  | 掺量（%） | ——
| 外加剂 | 品种 | 高性能减水剂
|  | 掺量（%） | 2
检验结果 |  |  | 加压至0.6MPa稳定8小时后，6个试件未渗水
备注 |  |  | 以下是本组（六块）的最高渗水值(mm)： 1#89；2#84；3#25；4#119；5#64；6#53。
技术负责人： |  | 审核： |  | 质检人：

## 3#4
佛山市三水区建友混凝土有限公司
混凝土抗渗性能检测报告
GD-C3-527□□□
工程名称：金融街佛山三水项目3号楼及其地下室 |  |  |  | 检验单位:佛山市三水区建友混凝土有限公司试验室
工程部位：2-8区地下室顶板（21-28轴交T-2/N轴）
检验日期：2018-10-1 |  |  | 报告日期：2018-10-4 |  | 检验依据：GB/T 50082-2009
样品 | 混凝土强度等级 |  | C35泵送
| 混凝土抗渗等级 |  | P6
| 样品编号 |  | SJY20180903
| 制作日期 |  | 2018-9-3
| 加水压日期（始、终） |  | 2018-10-1 9:30 - 2018-10-3 9:30
| 龄期（d） |  | 28
| 水灰比 |  | 0.29
| 配合比 |  | JianYou2017P6B35
原材料 | 水泥 | 生产厂及编号 | 河口桥牌水泥厂
|  | 品种 | P.0
|  | 强度等级 | 42.5R
| 砂 | 细度模数 | 2.5
|  | 产地 | 四会胥江
| 石 | 品种 | 花岗岩
|  | 最大粒径(mm) | 5-25
| 混合材 | 品种 | 粉煤灰
|  | 掺量（%） | ——
| 外加剂 | 品种 | 高性能减水剂
|  | 掺量（%） | 2
检验结果 |  |  | 加压至0.6MPa稳定8小时后，6个试件未渗水
备注 |  |  | 以下是本组（六块）的最高渗水值(mm)： 1#96；2#65；3#130；4#44；5#122；6#11。
技术负责人： |  | 审核： |  | 质检人：

## 4#1
佛山市三水区建友混凝土有限公司
混凝土抗渗性能检测报告
GD-C3-527□□□
工程名称：金融街佛山三水项目5号楼及其地下室 |  |  |  | 检验单位:佛山市三水区建友混凝土有限公司试验室
工程部位：2-2区(28~32轴交X~2/N轴)基础承台及基础底板
检验日期：2018-10-18 |  |  | 报告日期：2018-10-21 |  | 检验依据：GB/T 50082-2009
样品 | 混凝土强度等级 |  | C30泵送
| 混凝土抗渗等级 |  | P6
| 样品编号 |  | SJY20180920
| 制作日期 |  | 2018-9-20
| 加水压日期（始、终） |  | 2018-10-18 9:30 - 2018-10-20 9:30
| 龄期（d） |  | 28
| 水灰比 |  | 0.31
| 配合比 |  | JianYou2017P6B30
原材料 | 水泥 | 生产厂及编号 | 河口桥牌水泥厂
|  | 品种 | P.0
|  | 强度等级 | 42.5R
| 砂 | 细度模数 | 2.5
|  | 产地 | 四会胥江
| 石 | 品种 | 花岗岩
|  | 最大粒径(mm) | 5-25
| 混合材 | 品种 | 粉煤灰
|  | 掺量（%） | ——
| 外加剂 | 品种 | 高性能减水剂
|  | 掺量（%） | 2
检验结果 |  |  | 加压至0.6MPa稳定8小时后，6个试件未渗水
备注 |  |  | 以下是本组（六块）的最高渗水值(mm)： 1#45；2#72；3#113；4#55；5#104；6#128。
技术负责人： |  | 审核： |  | 质检人：

## 4#2
佛山市三水区建友混凝土有限公司
混凝土抗渗性能检测报告
GD-C3-527□□□
工程名称：金融街佛山三水项目5号楼及其地下室 |  |  |  | 检验单位:佛山市三水区建友混凝土有限公司试验室
工程部位：2-2区(28~32轴交X~2/N轴)地下室顶板
检验日期：2018-11-9 |  |  | 报告日期：2018-11-12 |  | 检验依据：GB/T 50082-2009
样品 | 混凝土强度等级 |  | C35泵送
| 混凝土抗渗等级 |  | P6
| 样品编号 |  | SJY20181012
| 制作日期 |  | 2018-10-12
| 加水压日期（始、终） |  | 2018-11-9 9:30 - 2018-11-11 9:30
| 龄期（d） |  | 28
| 水灰比 |  | 0.29
| 配合比 |  | JianYou2017P6B35
原材料 | 水泥 | 生产厂及编号 | 河口桥牌水泥厂
|  | 品种 | P.0
|  | 强度等级 | 42.5R
| 砂 | 细度模数 | 2.5
|  | 产地 | 四会胥江
| 石 | 品种 | 花岗岩
|  | 最大粒径(mm) | 5-25
| 混合材 | 品种 | 粉煤灰
|  | 掺量（%） | ——
| 外加剂 | 品种 | 高性能减水剂
|  | 掺量（%） | 2
检验结果 |  |  | 加压至0.6MPa稳定8小时后，6个试件未渗水
备注 |  |  | 以下是本组（六块）的最高渗水值(mm)： 1#99；2#113；3#37；4#124；5#124；6#120。
技术负责人： |  | 审核： |  | 质检人：

## 4#3
佛山市三水区建友混凝土有限公司
混凝土抗渗性能检测报告
GD-C3-527□□□
工程名称：金融街佛山三水项目5号楼及其地下室 |  |  |  | 检验单位:佛山市三水区建友混凝土有限公司试验室
工程部位：2-2区（32~36轴交R~2/N轴)基础承台及基础底板
检验日期：2019-1-2 |  |  | 报告日期：2019-1-5 |  | 检验依据：GB/T 50082-2009
样品 | 混凝土强度等级 |  | C30泵送
| 混凝土抗渗等级 |  | P6
| 样品编号 |  | SJY20181205 -01
| 制作日期 |  | 2018-12-5
| 加水压日期（始、终） |  | 2019-1-2 9:30 - 2019-1-4 9:30
| 龄期（d） |  | 28
| 水灰比 |  | 0.31
| 配合比 |  | JianYou2017P6B30
原材料 | 水泥 | 生产厂及编号 | 河口桥牌水泥厂
|  | 品种 | P.0
|  | 强度等级 | 42.5R
| 砂 | 细度模数 | 2.5
|  | 产地 | 四会胥江
| 石 | 品种 | 花岗岩
|  | 最大粒径(mm) | 5-25
| 混合材 | 品种 | 粉煤灰
|  | 掺量（%） | ——
| 外加剂 | 品种 | 高性能减水剂
|  | 掺量（%） | 2
检验结果 |  |  | 加压至0.6MPa稳定8小时后，6个试件未渗水
备注 |  |  | 以下是本组（六块）的最高渗水值(mm)： 1#7；2#86；3#120；4#85；5#108；6#73。
技术负责人： |  | 审核： |  | 质检人：

## 4#4
佛山市三水区建友混凝土有限公司
混凝土抗渗性能检测报告
GD-C3-527□□□
工程名称：金融街佛山三水项目5号楼及其地下室 |  |  |  | 检验单位:佛山市三水区建友混凝土有限公司试验室
工程部位：2-2区（32-36轴交R-2/N）轴地下室墙柱
检验日期：2019-1-23 |  |  | 报告日期：2019-1-26 |  | 检验依据：GB/T 50082-2009
样品 | 混凝土强度等级 |  | C35泵送
| 混凝土抗渗等级 |  | P6
| 样品编号 |  | SJY20181226 -01
| 制作日期 |  | 2018-12-26
| 加水压日期（始、终） |  | 2019-1-23 9:30 - 2019-1-25 9:30
| 龄期（d） |  | 28
| 水灰比 |  | 0.29
| 配合比 |  | JianYou2017P6B35
原材料 | 水泥 | 生产厂及编号 | 河口桥牌水泥厂
|  | 品种 | P.0
|  | 强度等级 | 42.5R
| 砂 | 细度模数 | 2.5
|  | 产地 | 四会胥江
| 石 | 品种 | 花岗岩
|  | 最大粒径(mm) | 5-25
| 混合材 | 品种 | 粉煤灰
|  | 掺量（%） | ——
| 外加剂 | 品种 | 高性能减水剂
|  | 掺量（%） | 2
检验结果 |  |  | 加压至0.6MPa稳定8小时后，6个试件未渗水
备注 |  |  | 以下是本组（六块）的最高渗水值(mm)： 1#73；2#33；3#6；4#20；5#11；6#20。
技术负责人： |  | 审核： |  | 质检人：

## 4#5
佛山市三水区建友混凝土有限公司
混凝土抗渗性能检测报告
GD-C3-527□□□
工程名称：金融街佛山三水项目5号楼及其地下室 |  |  |  | 检验单位:佛山市三水区建友混凝土有限公司试验室
工程部位：2-2区（32-36轴交R-2/N）轴地下室顶板
检验日期：2019-1-23 |  |  | 报告日期：2019-1-26 |  | 检验依据：GB/T 50082-2009
样品 | 混凝土强度等级 |  | C35泵送
| 混凝土抗渗等级 |  | P6
| 样品编号 |  | SJY20181226 -02
| 制作日期 |  | 2018-12-26
| 加水压日期（始、终） |  | 2019-1-23 9:30 - 2019-1-25 9:30
| 龄期（d） |  | 28
| 水灰比 |  | 0.29
| 配合比 |  | JianYou2017P6B35
原材料 | 水泥 | 生产厂及编号 | 河口桥牌水泥厂
|  | 品种 | P.0
|  | 强度等级 | 42.5R
| 砂 | 细度模数 | 2.5
|  | 产地 | 四会胥江
| 石 | 品种 | 花岗岩
|  | 最大粒径(mm) | 5-25
| 混合材 | 品种 | 粉煤灰
|  | 掺量（%） | ——
| 外加剂 | 品种 | 高性能减水剂
|  | 掺量（%） | 2
检验结果 |  |  | 加压至0.6MPa稳定8小时后，6个试件未渗水
备注 |  |  | 以下是本组（六块）的最高渗水值(mm)： 1#3；2#23；3#92；4#85；5#119；6#9。
技术负责人： |  | 审核： |  | 质检人：

## 5#1
佛山市三水区建友混凝土有限公司
混凝土抗渗性能检测报告
GD-C3-527□□□
工程名称：金融街佛山三水项目6号楼及其地下室 |  |  |  | 检验单位:佛山市三水区建友混凝土有限公司试验室
工程部位：2-3区(36~42轴交X~1/Q轴)基础承台及基础底板
检验日期：2019-1-1 |  |  | 报告日期：2019-1-4 |  | 检验依据：GB/T 50082-2009
样品 | 混凝土强度等级 |  | C30泵送
| 混凝土抗渗等级 |  | P6
| 样品编号 |  | SJY20181204
| 制作日期 |  | 2018-12-4
| 加水压日期（始、终） |  | 2019-1-1 9:30 - 2019-1-3 9:30
| 龄期（d） |  | 28
| 水灰比 |  | 0.31
| 配合比 |  | JianYou2017P6B30
原材料 | 水泥 | 生产厂及编号 | 河口桥牌水泥厂
|  | 品种 | P.0
|  | 强度等级 | 42.5R
| 砂 | 细度模数 | 2.5
|  | 产地 | 四会胥江
| 石 | 品种 | 花岗岩
|  | 最大粒径(mm) | 5-25
| 混合材 | 品种 | 粉煤灰
|  | 掺量（%） | ——
| 外加剂 | 品种 | 高性能减水剂
|  | 掺量（%） | 2
检验结果 |  |  | 加压至0.6MPa稳定8小时后，6个试件未渗水
备注 |  |  | 以下是本组（六块）的最高渗水值(mm)： 1#79；2#103；3#48；4#92；5#66；6#66。
技术负责人： |  | 审核： |  | 质检人：

## 5#2
佛山市三水区建友混凝土有限公司
混凝土抗渗性能检测报告
GD-C3-527□□□
工程名称：金融街佛山三水项目6号楼及其地下室 |  |  |  | 检验单位:佛山市三水区建友混凝土有限公司试验室
工程部位：2-3区(36~42轴交X~1/Q轴)外墙
检验日期：2019-1-2 |  |  | 报告日期：2019-1-5 |  | 检验依据：GB/T 50082-2009
样品 | 混凝土强度等级 |  | C35泵送
| 混凝土抗渗等级 |  | P6
| 样品编号 |  | SJY20181205 -02
| 制作日期 |  | 2018-12-5
| 加水压日期（始、终） |  | 2019-1-2 9:30 - 2019-1-4 9:30
| 龄期（d） |  | 28
| 水灰比 |  | 0.29
| 配合比 |  | JianYou2017P6B35
原材料 | 水泥 | 生产厂及编号 | 河口桥牌水泥厂
|  | 品种 | P.0
|  | 强度等级 | 42.5R
| 砂 | 细度模数 | 2.5
|  | 产地 | 四会胥江
| 石 | 品种 | 花岗岩
|  | 最大粒径(mm) | 5-25
| 混合材 | 品种 | 粉煤灰
|  | 掺量（%） | ——
| 外加剂 | 品种 | 高性能减水剂
|  | 掺量（%） | 2
检验结果 |  |  | 加压至0.6MPa稳定8小时后，6个试件未渗水
备注 |  |  | 以下是本组（六块）的最高渗水值(mm)： 1#12；2#109；3#67；4#65；5#74；6#12。
技术负责人： |  | 审核： |  | 质检人：

## 5#3
佛山市三水区建友混凝土有限公司
混凝土抗渗性能检测报告
GD-C3-527□□□
工程名称：金融街佛山三水项目6号楼及其地下室 |  |  |  | 检验单位:佛山市三水区建友混凝土有限公司试验室
工程部位：2-3区(36~42轴交X~1/Q轴）地下室顶板、外墙柱
检验日期：2019-1-19 |  |  | 报告日期：2019-1-22 |  | 检验依据：GB/T 50082-2009
样品 | 混凝土强度等级 |  | C35泵送
| 混凝土抗渗等级 |  | P6
| 样品编号 |  | SJY20181222
| 制作日期 |  | 2018-12-22
| 加水压日期（始、终） |  | 2019-1-19 9:30 - 2019-1-21 9:30
| 龄期（d） |  | 28
| 水灰比 |  | 0.29
| 配合比 |  | JianYou2017P6B35
原材料 | 水泥 | 生产厂及编号 | 河口桥牌水泥厂
|  | 品种 | P.0
|  | 强度等级 | 42.5R
| 砂 | 细度模数 | 2.5
|  | 产地 | 四会胥江
| 石 | 品种 | 花岗岩
|  | 最大粒径(mm) | 5-25
| 混合材 | 品种 | 粉煤灰
|  | 掺量（%） | ——
| 外加剂 | 品种 | 高性能减水剂
|  | 掺量（%） | 2
检验结果 |  |  | 加压至0.6MPa稳定8小时后，6个试件未渗水
备注 |  |  | 以下是本组（六块）的最高渗水值(mm)： 1#14；2#29；3#28；4#11；5#35；6#8。
技术负责人： |  | 审核： |  | 质检人：

## 6#1
佛山市三水区建友混凝土有限公司
混凝土抗渗性能检测报告
GD-C3-527□□□
工程名称：金融街佛山三水项目7号楼及其地下室 |  |  |  | 检验单位:佛山市三水区建友混凝土有限公司试验室
工程部位：2-4区(26~1/33轴交2/N~F轴)地下室顶板梁
检验日期：2019-1-22 |  |  | 报告日期：2019-1-25 |  | 检验依据：GB/T 50082-2009
样品 | 混凝土强度等级 |  | C35泵送
| 混凝土抗渗等级 |  | P6
| 样品编号 |  | SJY20181225
| 制作日期 |  | 2018-12-25
| 加水压日期（始、终） |  | 2019-1-22 9:30 - 2019-1-24 9:30
| 龄期（d） |  | 28
| 水灰比 |  | 0.29
| 配合比 |  | JianYou2017P6B35
原材料 | 水泥 | 生产厂及编号 | 河口桥牌水泥厂
|  | 品种 | P.0
|  | 强度等级 | 42.5R
| 砂 | 细度模数 | 2.5
|  | 产地 | 四会胥江
| 石 | 品种 | 花岗岩
|  | 最大粒径(mm) | 5-25
| 混合材 | 品种 | 粉煤灰
|  | 掺量（%） | ——
| 外加剂 | 品种 | 高性能减水剂
|  | 掺量（%） | 2
检验结果 |  |  | 加压至0.6MPa稳定8小时后，6个试件未渗水
备注 |  |  | 以下是本组（六块）的最高渗水值(mm)： 1#17；2#57；3#28；4#8；5#62；6#14。
技术负责人： |  | 审核： |  | 质检人：

## 8#1
佛山市三水区建友混凝土有限公司
混凝土抗渗性能检测报告
GD-C3-527□□□
工程名称：金融街佛山三水项目9号楼及其地下室 |  |  |  | 检验单位:佛山市三水区建友混凝土有限公司试验室
工程部位：2-7区地下室基础承台及基础底板（17～26轴交2/N～F轴）
检验日期：2018-12-13 |  |  | 报告日期：2018-12-16 |  | 检验依据：GB/T 50082-2009
样品 | 混凝土强度等级 |  | C30泵送
| 混凝土抗渗等级 |  | P6
| 样品编号 |  | SJY20181115
| 制作日期 |  | 2018-11-15
| 加水压日期（始、终） |  | 2018-12-13 9:30 - 2018-12-15 9:30
| 龄期（d） |  | 28
| 水灰比 |  | 0.31
| 配合比 |  | JianYou2017P6B30
原材料 | 水泥 | 生产厂及编号 | 河口桥牌水泥厂
|  | 品种 | P.0
|  | 强度等级 | 42.5R
| 砂 | 细度模数 | 2.5
|  | 产地 | 四会胥江
| 石 | 品种 | 花岗岩
|  | 最大粒径(mm) | 5-25
| 混合材 | 品种 | 粉煤灰
|  | 掺量（%） | ——
| 外加剂 | 品种 | 高性能减水剂
|  | 掺量（%） | 2
检验结果 |  |  | 加压至0.6MPa稳定8小时后，6个试件未渗水
备注 |  |  | 以下是本组（六块）的最高渗水值(mm)： 1#127；2#8；3#39；4#55；5#55；6#127。
技术负责人： |  | 审核： |  | 质检人：

## 8#2
佛山市三水区建友混凝土有限公司
混凝土抗渗性能检测报告
GD-C3-527□□□
工程名称：金融街佛山三水项目9号楼及其地下室 |  |  |  | 检验单位:佛山市三水区建友混凝土有限公司试验室
工程部位：2-7区地下室顶板（17～26轴交2/N～F轴）
检验日期：2018-12-31 |  |  | 报告日期：2019-1-3 |  | 检验依据：GB/T 50082-2009
样品 | 混凝土强度等级 |  | C35泵送
| 混凝土抗渗等级 |  | P6
| 样品编号 |  | SJY20181203
| 制作日期 |  | 2018-12-3
| 加水压日期（始、终） |  | 2018-12-31 9:30 - 2019-1-2 9:30
| 龄期（d） |  | 28
| 水灰比 |  | 0.29
| 配合比 |  | JianYou2017P6B35
原材料 | 水泥 | 生产厂及编号 | 河口桥牌水泥厂
|  | 品种 | P.0
|  | 强度等级 | 42.5R
| 砂 | 细度模数 | 2.5
|  | 产地 | 四会胥江
| 石 | 品种 | 花岗岩
|  | 最大粒径(mm) | 5-25
| 混合材 | 品种 | 粉煤灰
|  | 掺量（%） | ——
| 外加剂 | 品种 | 高性能减水剂
|  | 掺量（%） | 2
检验结果 |  |  | 加压至0.6MPa稳定8小时后，6个试件未渗水
备注 |  |  | 以下是本组（六块）的最高渗水值(mm)： 1#37；2#111；3#41；4#42；5#114；6#94。
技术负责人： |  | 审核： |  | 质检人：

## 8#3
佛山市三水区建友混凝土有限公司
混凝土抗渗性能检测报告
GD-C3-527□□□
工程名称：金融街佛山三水项目9号楼及其地下室 |  |  |  | 检验单位:佛山市三水区建友混凝土有限公司试验室
工程部位：2-5区地下室顶板（17～26轴交F～A轴）
检验日期：2019-2-11 |  |  | 报告日期：2019-2-14 |  | 检验依据：GB/T 50082-2009
样品 | 混凝土强度等级 |  | C35泵送
| 混凝土抗渗等级 |  | P6
| 样品编号 |  | SJY20190114
| 制作日期 |  | 2019-1-14
| 加水压日期（始、终） |  | 2019-2-11 9:30 - 2019-2-13 9:30
| 龄期（d） |  | 28
| 水灰比 |  | 0.29
| 配合比 |  | JianYou2017P6B35
原材料 | 水泥 | 生产厂及编号 | 河口桥牌水泥厂
|  | 品种 | P.0
|  | 强度等级 | 42.5R
| 砂 | 细度模数 | 2.5
|  | 产地 | 四会胥江
| 石 | 品种 | 花岗岩
|  | 最大粒径(mm) | 5-25
| 混合材 | 品种 | 粉煤灰
|  | 掺量（%） | ——
| 外加剂 | 品种 | 高性能减水剂
|  | 掺量（%） | 2
检验结果 |  |  | 加压至0.6MPa稳定8小时后，6个试件未渗水
备注 |  |  | 以下是本组（六块）的最高渗水值(mm)： 1#95；2#13；3#7；4#116；5#109；6#19。
技术负责人： |  | 审核： |  | 质检人：

## 10#1
佛山市三水区建友混凝土有限公司
混凝土抗渗性能检测报告
GD-C3-527□□□
工程名称：金融街佛山三水项目11号楼及其地下室 |  |  |  | 检验单位:佛山市三水区建友混凝土有限公司试验室
工程部位：1-5区地下室基础承台及基础底板（9～18轴交F～A轴）
检验日期：2019-1-10 |  |  | 报告日期：2019-1-13 |  | 检验依据：GB/T 50082-2009
样品 | 混凝土强度等级 |  | C30泵送
| 混凝土抗渗等级 |  | P6
| 样品编号 |  | SJY20181213
| 制作日期 |  | 2018-12-13
| 加水压日期（始、终） |  | 2019-1-10 9:30 - 2019-1-12 9:30
| 龄期（d） |  | 28
| 水灰比 |  | 0.31
| 配合比 |  | JianYou2017P6B30
原材料 | 水泥 | 生产厂及编号 | 河口桥牌水泥厂
|  | 品种 | P.0
|  | 强度等级 | 42.5R
| 砂 | 细度模数 | 2.5
|  | 产地 | 四会胥江
| 石 | 品种 | 花岗岩
|  | 最大粒径(mm) | 5-25
| 混合材 | 品种 | 粉煤灰
|  | 掺量（%） | ——
| 外加剂 | 品种 | 高性能减水剂
|  | 掺量（%） | 2
检验结果 |  |  | 加压至0.6MPa稳定8小时后，6个试件未渗水
备注 |  |  | 以下是本组（六块）的最高渗水值(mm)： 1#53；2#57；3#13；4#8；5#22；6#24。
技术负责人： |  | 审核： |  | 质检人：

## 10#2
佛山市三水区建友混凝土有限公司
混凝土抗渗性能检测报告
GD-C3-527□□□
工程名称：金融街佛山三水项目11号楼及其地下室 |  |  |  | 检验单位:佛山市三水区建友混凝土有限公司试验室
工程部位：1-5区地下室顶板（9～18轴交F～A轴）
检验日期：2019-2-3 |  |  | 报告日期：2019-2-6 |  | 检验依据：GB/T 50082-2009
样品 | 混凝土强度等级 |  | C35泵送
| 混凝土抗渗等级 |  | P6
| 样品编号 |  | SJY20190106
| 制作日期 |  | 2019-1-6
| 加水压日期（始、终） |  | 2019-2-3 9:30 - 2019-2-5 9:30
| 龄期（d） |  | 28
| 水灰比 |  | 0.29
| 配合比 |  | JianYou2017P6B35
原材料 | 水泥 | 生产厂及编号 | 河口桥牌水泥厂
|  | 品种 | P.0
|  | 强度等级 | 42.5R
| 砂 | 细度模数 | 2.5
|  | 产地 | 四会胥江
| 石 | 品种 | 花岗岩
|  | 最大粒径(mm) | 5-25
| 混合材 | 品种 | 粉煤灰
|  | 掺量（%） | ——
| 外加剂 | 品种 | 高性能减水剂
|  | 掺量（%） | 2
检验结果 |  |  | 加压至0.6MPa稳定8小时后，6个试件未渗水
备注 |  |  | 以下是本组（六块）的最高渗水值(mm)： 1#85；2#89；3#19；4#84；5#23；6#17。
技术负责人： |  | 审核： |  | 质检人：