## 1-1
佛山市三水区建友混凝土有限公司
标准养护混凝土试件抗压强度检验报告
GD-C3-523□□□
建设单位： | 佛山融展置业有限公司 |  |  | 检验单位：佛山市三水区建友混凝土有限公司试验室
工程名称： | 金融街佛山三水项目1号楼及其地下室 |  |  | 报告日期：2019.02.10
试 件 | 工程 部位 | 强 度 | 试 |  | 件 | 龄 | 个别强度 | 强度代表值
编 号 |  | 等 级 | 尺寸(mm) | 成型日期 | 破型日期 | 期 | (MPa) | (MPa)
A0925-1 | 1-2区地下室基础垫层（1～9轴交K～A轴） | C15泵送 | 长=150 | 2018-9-25 | 2018-10-23 | 28 | 19.6 | 19.3
|  |  | 宽=150 |  |  |  | 19.2
|  |  | 高=150 |  |  |  | 19.0
A0925-2 | 1-2区地下室基础垫层（1～9轴交K～A轴） | C15泵送 | 长=150 | 2018-9-25 | 2018-10-23 | 28 | 19.6 | 19.2
|  |  | 宽=150 |  |  |  | 18.5
|  |  | 高=150 |  |  |  | 19.3
A0925-3 | 1-2区地下室基础垫层（1～9轴交K～A轴） | C15泵送 | 长=150 | 2018-9-25 | 2018-10-23 | 28 | 18.8 | 18.8
|  |  | 宽=150 |  |  |  | 18.6
|  |  | 高=150 |  |  |  | 19.0
A0925-4 | 1-2区地下室基础垫层（1～9轴交K～A轴） | C15泵送 | 长=150 | 2018-9-25 | 2018-10-23 | 28 | 18.5 | 19.1
|  |  | 宽=150 |  |  |  | 19.1
|  |  | 高=150 |  |  |  | 19.6
B0926 | 1-2区地下室防水保护层（1～9轴交K～A轴） | C20泵送 | 长=150 | 2018-9-26 | 2018-10-24 | 28 | 25.1 | 25.5
|  |  | 宽=150 |  |  |  | 25.6
|  |  | 高=150 |  |  |  | 25.8
D1010-1 | 1-2区地下室基础承台及基础底板（1～9轴交K～A轴） | C30泵送P6 | 长=150 | 2018-10-10 | 2018-11-7 | 28 | 37.8 | 38.6
|  |  | 宽=150 |  |  |  | 39.5
|  |  | 高=150 |  |  |  | 38.4
D1010-2 | 1-2区地下室基础承台及基础底板（1～9轴交K～A轴） | C30泵送P6 | 长=150 | 2018-10-10 | 2018-11-7 | 28 | 39.1 | 38.5
|  |  | 宽=150 |  |  |  | 39.3
|  |  | 高=150 |  |  |  | 37.0
D1010-3 | 1-2区地下室基础承台及基础底板（1～9轴交K～A轴） | C30泵送P6 | 长=150 | 2018-10-10 | 2018-11-7 | 28 | 37.1 | 38.1
|  |  | 宽=150 |  |  |  | 38.7
|  |  | 高=150 |  |  |  | 38.5
D1010-4 | 1-2区地下室基础承台及基础底板（1～9轴交K～A轴） | C30泵送P6 | 长=150 | 2018-10-10 | 2018-11-7 | 28 | 39.4 | 39.3
|  |  | 宽=150 |  |  |  | 39.0
|  |  | 高=150 |  |  |  | 39.4
D1010-5 | 1-2区地下室基础承台及基础底板（1～9轴交K～A轴） | C30泵送P6 | 长=150 | 2018-10-10 | 2018-11-7 | 28 | 38.4 | 38.4
|  |  | 宽=150 |  |  |  | 37.6
|  |  | 高=150 |  |  |  | 39.2
D1010-6 | 1-2区地下室基础承台及基础底板（1～9轴交K～A轴） | C30泵送P6 | 长=150 | 2018-10-10 | 2018-11-7 | 28 | 38.6 | 38.6
|  |  | 宽=150 |  |  |  | 38.7
|  |  | 高=150 |  |  |  | 38.7
D1010-7 | 1-2区地下室基础承台及基础底板（1～9轴交K～A轴） | C30泵送P6 | 长=150 | 2018-10-10 | 2018-11-7 | 28 | 39.0 | 39.2
|  |  | 宽=150 |  |  |  | 39.5
|  |  | 高=150 |  |  |  | 39.0
D1010-8 | 1-2区地下室基础承台及基础底板（1～9轴交K～A轴） | C30泵送P6 | 长=150 | 2018-10-10 | 2018-11-7 | 28 | 39.3 | 38.4
|  |  | 宽=150 |  |  |  | 38.4
|  |  | 高=150 |  |  |  | 37.6
D1010-9 | 1-2区地下室基础承台及基础底板（1～9轴交K～A轴） | C30泵送P6 | 长=150 | 2018-10-10 | 2018-11-7 | 28 | 38.7 | 38.9
|  |  | 宽=150 |  |  |  | 39.6
|  |  | 高=150 |  |  |  | 38.4
D1010-10 | 1-2区地下室基础承台及基础底板（1～9轴交K～A轴） | C30泵送P6 | 长=150 | 2018-10-10 | 2018-11-7 | 28 | 38.8 | 37.7
|  |  | 宽=150 |  |  |  | 37.2
|  |  | 高=150 |  |  |  | 37.0
检验单位技术负责人： |  |  |  | 校核： |  |  | 检验：

## 1-2
佛山市三水区建友混凝土有限公司
标准养护混凝土试件抗压强度检验报告
GD-C3-523□□□
建设单位： | 佛山融展置业有限公司 |  |  | 检验单位：佛山市三水区建友混凝土有限公司试验室
工程名称： | 金融街佛山三水项目1号楼及其地下室 |  |  | 报告日期：2019.02.10
试 件 | 工程 部位 | 强 度 | 试 |  | 件 | 龄 | 个别强度 | 强度代表值
编 号 |  | 等 级 | 尺寸(mm) | 成型日期 | 破型日期 | 期 | (MPa) | (MPa)
D1010-11 | 1-2区地下室基础承台及基础底板（1～9轴交K～A轴） | C30泵送P6 | 长=150 | 2018-10-10 | 2018-11-7 | 28 | 37.2 | 38.1
|  |  | 宽=150 |  |  |  | 39.0
|  |  | 高=150 |  |  |  | 38.0
D1010-12 | 1-2区地下室基础承台及基础底板（1～9轴交K～A轴） | C30泵送P6 | 长=150 | 2018-10-10 | 2018-11-7 | 28 | 38.3 | 38.7
|  |  | 宽=150 |  |  |  | 39.6
|  |  | 高=150 |  |  |  | 38.3
D1010-13 | 1-2区地下室基础承台及基础底板（1～9轴交K～A轴） | C30泵送P6 | 长=150 | 2018-10-10 | 2018-11-7 | 28 | 38.2 | 38.6
|  |  | 宽=150 |  |  |  | 38.6
|  |  | 高=150 |  |  |  | 39.0
J1122-1 | 1-2区地下室非人防区域墙柱（1～9轴交K～A轴） | C60泵送 | 长=150 | 2018-11-22 | 2018-12-20 | 28 | 77.4 | 77.4
|  |  | 宽=150 |  |  |  | 78.1
|  |  | 高=150 |  |  |  | 76.7
J1122-2 | 1-2区地下室非人防区域墙柱（1～9轴交K～A轴） | C60泵送 | 长=150 | 2018-11-22 | 2018-12-20 | 28 | 75.0 | 75.2
|  |  | 宽=150 |  |  |  | 76.4
|  |  | 高=150 |  |  |  | 74.2
J1122-3 | 1-2区地下室非人防区域墙柱（1～9轴交K～A轴） | C60泵送 | 长=150 | 2018-11-22 | 2018-12-20 | 28 | 74.1 | 75.6
|  |  | 宽=150 |  |  |  | 76.0
|  |  | 高=150 |  |  |  | 76.5
J1122-4 | 1-2区地下室非人防区域墙柱（1～9轴交K～A轴） | C60泵送 | 长=150 | 2018-11-22 | 2018-12-20 | 28 | 76.6 | 76.0
|  |  | 宽=150 |  |  |  | 74.4
|  |  | 高=150 |  |  |  | 77.0
J1122-5 | 1-2区地下室非人防区域墙柱（1～9轴交K～A轴） | C60泵送 | 长=150 | 2018-11-22 | 2018-12-20 | 28 | 77.3 | 75.6
|  |  | 宽=150 |  |  |  | 75.3
|  |  | 高=150 |  |  |  | 74.1
E1123-1 | 1-2区地下室非人防区域顶板（1～9轴交K～A轴） | C35泵送 | 长=150 | 2018-11-23 | 2018-12-21 | 28 | 43.2 | 44.6
|  |  | 宽=150 |  |  |  | 44.6
|  |  | 高=150 |  |  |  | 45.9
E1123-2 | 1-2区地下室非人防区域顶板（1～9轴交K～A轴） | C35泵送 | 长=150 | 2018-11-23 | 2018-12-21 | 28 | 44.7 | 44.8
|  |  | 宽=150 |  |  |  | 45.7
|  |  | 高=150 |  |  |  | 43.9
E1123-3 | 1-2区地下室非人防区域顶板（1～9轴交K～A轴） | C35泵送 | 长=150 | 2018-11-23 | 2018-12-21 | 28 | 45.9 | 44.5
|  |  | 宽=150 |  |  |  | 43.4
|  |  | 高=150 |  |  |  | 44.3
E1123-4 | 1-2区地下室非人防区域顶板（1～9轴交K～A轴） | C35泵送 | 长=150 | 2018-11-23 | 2018-12-21 | 28 | 44.3 | 44.8
|  |  | 宽=150 |  |  |  | 45.2
|  |  | 高=150 |  |  |  | 45.1
E1123-5 | 1-2区地下室人防区域墙柱（1～9轴交K～A轴） | C35泵送P6 | 长=150 | 2018-11-23 | 2018-12-21 | 28 | 46.2 | 44.7
|  |  | 宽=150 |  |  |  | 43.9
|  |  | 高=150 |  |  |  | 44.2
E1123-6 | 1-2区地下室人防区域墙柱（1～9轴交K～A轴） | C35泵送P6 | 长=150 | 2018-11-23 | 2018-12-21 | 28 | 44.4 | 45.4
|  |  | 宽=150 |  |  |  | 45.5
|  |  | 高=150 |  |  |  | 46.1
E1123-7 | 1-2区地下室人防区域顶板（1～9轴交K～A轴） | C35泵送P6 | 长=150 | 2018-11-23 | 2018-12-21 | 28 | 45.9 | 45.2
|  |  | 宽=150 |  |  |  | 45.4
|  |  | 高=150 |  |  |  | 44.2
检验单位技术负责人： |  |  |  | 校核： |  |  | 检验：

## 1-3
佛山市三水区建友混凝土有限公司
标准养护混凝土试件抗压强度检验报告
GD-C3-523□□□
建设单位： | 佛山融展置业有限公司 |  |  | 检验单位：佛山市三水区建友混凝土有限公司试验室
工程名称： | 金融街佛山三水项目1号楼及其地下室 |  |  | 报告日期：2019.02.10
试 件 | 工程 部位 | 强 度 | 试 |  | 件 | 龄 | 个别强度 | 强度代表值
编 号 |  | 等 级 | 尺寸(mm) | 成型日期 | 破型日期 | 期 | (MPa) | (MPa)
E1123-8 | 1-2区地下室人防区域顶板（1～9轴交K～A轴） | C35泵送P6 | 长=150 | 2018-11-23 | 2018-12-21 | 28 | 46.0 | 44.5
|  |  | 宽=150 |  |  |  | 44.0
|  |  | 高=150 |  |  |  | 43.5
E1123-9 | 1-2区地下室人防区域顶板（1～9轴交K～A轴） | C35泵送P6 | 长=150 | 2018-11-23 | 2018-12-21 | 28 | 44.8 | 44.0
|  |  | 宽=150 |  |  |  | 43.4
|  |  | 高=150 |  |  |  | 43.7
E1123-10 | 1-2区地下室人防区域顶板（1～9轴交K～A轴） | C35泵送P6 | 长=150 | 2018-11-23 | 2018-12-21 | 28 | 44.9 | 44.4
|  |  | 宽=150 |  |  |  | 43.2
|  |  | 高=150 |  |  |  | 45.0
J1209-1 | 1号楼首层墙柱（1-1～1-15轴交1-A～1-Q轴） | C60泵送 | 长=150 | 2018-12-9 | 2019-1-6 | 28 | 74.6 | 76.7
|  |  | 宽=150 |  |  |  | 76.5
|  |  | 高=150 |  |  |  | 79.1
J1209-2 | 1号楼首层墙柱（1-1～1-15轴交1-A～1-Q轴） | C60泵送 | 长=150 | 2018-12-9 | 2019-1-6 | 28 | 76.9 | 75.5
|  |  | 宽=150 |  |  |  | 75.1
|  |  | 高=150 |  |  |  | 74.5
J1209-3 | 1号楼首层墙柱（1-1～1-15轴交1-A～1-Q轴） | C60泵送 | 长=150 | 2018-12-9 | 2019-1-6 | 28 | 74.2 | 77.0
|  |  | 宽=150 |  |  |  | 78.9
|  |  | 高=150 |  |  |  | 77.8
D1209-1 | 1号楼二层梁板（1-1～1-15轴交1-A～1-Q轴） | C30泵送 | 长=150 | 2018-12-9 | 2019-1-6 | 28 | 38.1 | 38.1
|  |  | 宽=150 |  |  |  | 39.0
|  |  | 高=150 |  |  |  | 37.3
D1209-2 | 1号楼二层梁板（1-1～1-15轴交1-A～1-Q轴） | C30泵送 | 长=150 | 2018-12-9 | 2019-1-6 | 28 | 37.6 | 38.4
|  |  | 宽=150 |  |  |  | 38.9
|  |  | 高=150 |  |  |  | 38.8
D1209-3 | 1号楼二层梁板（1-1～1-15轴交1-A～1-Q轴） | C30泵送 | 长=150 | 2018-12-9 | 2019-1-6 | 28 | 37.4 | 37.7
|  |  | 宽=150 |  |  |  | 37.1
|  |  | 高=150 |  |  |  | 38.6
J1224-1 | 1号楼二层墙柱（1-1～1-15轴交1-A～1-Q轴） | C60泵送 | 长=150 | 2018-12-24 | 2019-1-21 | 28 | 76.1 | 76.3
|  |  | 宽=150 |  |  |  | 78.0
|  |  | 高=150 |  |  |  | 74.8
J1224-2 | 1号楼二层墙柱（1-1～1-15轴交1-A～1-Q轴） | C60泵送 | 长=150 | 2018-12-24 | 2019-1-21 | 28 | 74.0 | 76.0
|  |  | 宽=150 |  |  |  | 75.4
|  |  | 高=150 |  |  |  | 78.7
J1224-3 | 1号楼二层墙柱（1-1～1-15轴交1-A～1-Q轴） | C60泵送 | 长=150 | 2018-12-24 | 2019-1-21 | 28 | 75.1 | 77.1
|  |  | 宽=150 |  |  |  | 78.0
|  |  | 高=150 |  |  |  | 78.1
D1224-1 | 1号楼三层梁板（1-1～1-15轴交1-A～1-Q轴） | C30泵送 | 长=150 | 2018-12-24 | 2019-1-21 | 28 | 37.6 | 38.0
|  |  | 宽=150 |  |  |  | 38.3
|  |  | 高=150 |  |  |  | 38.0
D1224-2 | 1号楼三层梁板（1-1～1-15轴交1-A～1-Q轴） | C30泵送 | 长=150 | 2018-12-24 | 2019-1-21 | 28 | 39.0 | 38.5
|  |  | 宽=150 |  |  |  | 38.9
|  |  | 高=150 |  |  |  | 37.6
D1224-3 | 1号楼三层梁板（1-1～1-15轴交1-A～1-Q轴） | C30泵送 | 长=150 | 2018-12-24 | 2019-1-21 | 28 | 37.0 | 38.2
|  |  | 宽=150 |  |  |  | 38.8
|  |  | 高=150 |  |  |  | 38.8
检验单位技术负责人： |  |  |  | 校核： |  |  | 检验：

## 1-4
佛山市三水区建友混凝土有限公司
标准养护混凝土试件抗压强度检验报告
GD-C3-523□□□
建设单位： | 佛山融展置业有限公司 |  |  | 检验单位：佛山市三水区建友混凝土有限公司试验室
工程名称： | 金融街佛山三水项目1号楼及其地下室 |  |  | 报告日期：2019.02.10
试 件 | 工程 部位 | 强 度 | 试 |  | 件 | 龄 | 个别强度 | 强度代表值
编 号 |  | 等 级 | 尺寸(mm) | 成型日期 | 破型日期 | 期 | (MPa) | (MPa)
J0104-1 | 1号楼三层墙柱（1-1～1-15轴交1-A～1-Q轴） | C60泵送 | 长=150 | 2019-1-4 | 2019-2-1 | 28 | 78.1 | 76.8
|  |  | 宽=150 |  |  |  | 75.7
|  |  | 高=150 |  |  |  | 76.7
J0104-2 | 1号楼三层墙柱（1-1～1-15轴交1-A～1-Q轴） | C60泵送 | 长=150 | 2019-1-4 | 2019-2-1 | 28 | 77.6 | 77.8
|  |  | 宽=150 |  |  |  | 78.3
|  |  | 高=150 |  |  |  | 77.4
D0104-1 | 1号楼四层梁板（1-1～1-15轴交1-A～1-Q轴） | C30泵送 | 长=150 | 2019-1-4 | 2019-2-1 | 28 | 39.6 | 38.8
|  |  | 宽=150 |  |  |  | 38.8
|  |  | 高=150 |  |  |  | 37.9
D0104-2 | 1号楼四层梁板（1-1～1-15轴交1-A～1-Q轴） | C30泵送 | 长=150 | 2019-1-4 | 2019-2-1 | 28 | 39.1 | 38.8
|  |  | 宽=150 |  |  |  | 38.0
|  |  | 高=150 |  |  |  | 39.2
J0112-1 | 1号楼四层墙柱（1-1～1-15轴交1-A～1-Q轴） | C60泵送 | 长=150 | 2019-1-12 | 2019-2-9 | 28 | 74.5 | 75.8
|  |  | 宽=150 |  |  |  | 75.0
|  |  | 高=150 |  |  |  | 77.8
J0112-2 | 1号楼四层墙柱（1-1～1-15轴交1-A～1-Q轴） | C60泵送 | 长=150 | 2019-1-12 | 2019-2-9 | 28 | 74.1 | 75.5
|  |  | 宽=150 |  |  |  | 76.5
|  |  | 高=150 |  |  |  | 75.9
D0113-1 | 1号楼五层梁板（1-1～1-15轴交1-A～1-Q轴） | C30泵送 | 长=150 | 2019-1-13 | 2019-2-10 | 28 | 37.5 | 37.2
|  |  | 宽=150 |  |  |  | 37.1
|  |  | 高=150 |  |  |  | 37.0
D0113-2 | 1号楼五层梁板（1-1～1-15轴交1-A～1-Q轴） | C30泵送 | 长=150 | 2019-1-13 | 2019-2-10 | 28 | 38.4 | 38.1
|  |  | 宽=150 |  |  |  | 37.3
|  |  | 高=150 |  |  |  | 38.7
|  | 以 |  | 空 | 白
下
检验单位技术负责人： |  |  |  | 校核： |  |  | 检验：

## 2-1
佛山市三水区建友混凝土有限公司
标准养护混凝土试件抗压强度检验报告
GD-C3-523□□□
建设单位： | 佛山融展置业有限公司 |  |  | 检验单位：佛山市三水区建友混凝土有限公司试验室
工程名称： | 金融街佛山三水项目2号楼及其地下室 |  |  | 报告日期：2018.10.29
试 件 | 工程 部位 | 强 度 | 试 |  | 件 | 龄 | 个别强度 | 强度代表值
编 号 |  | 等 级 | 尺寸(mm) | 成型日期 | 破型日期 | 期 | (MPa) | (MPa)
A0704 | 1-3区地下室基础垫层（1～4轴交V～2/N轴） | C15泵送 | 长=150 | 2018-7-4 | 2018-8-1 | 28 | 18.8 | 18.9
|  |  | 宽=150 |  |  |  | 19.1
|  |  | 高=150 |  |  |  | 18.9
B0709 | 1-3区地下室防水保护层（1～4轴交V～2/N轴） | C20泵送 | 长=150 | 2018-7-9 | 2018-8-6 | 28 | 25.1 | 24.9
|  |  | 宽=150 |  |  |  | 24.8
|  |  | 高=150 |  |  |  | 24.8
A0720 | 1-3区地下室基础垫层（4～6轴交V～2/N轴） | C15泵送 | 长=150 | 2018-7-20 | 2018-8-17 | 28 | 18.8 | 18.8
|  |  | 宽=150 |  |  |  | 18.5
|  |  | 高=150 |  |  |  | 19.2
B0731 | 1-3区地下室防水保护层（1～4轴交V～2/N轴） | C20泵送 | 长=150 | 2018-7-31 | 2018-8-28 | 28 | 24.7 | 25.0
|  |  | 宽=150 |  |  |  | 24.7
|  |  | 高=150 |  |  |  | 25.5
D0813-1 | 1-3区地下室基础承台及基础底板（1～6轴交V～2/N轴） | C30泵送P6 | 长=150 | 2018-8-13 | 2018-9-10 | 28 | 39.4 | 38.1
|  |  | 宽=150 |  |  |  | 37.7
|  |  | 高=150 |  |  |  | 37.2
D0813-2 | 1-3区地下室基础承台及基础底板（1～6轴交V～2/N轴） | C30泵送P6 | 长=150 | 2018-8-13 | 2018-9-10 | 28 | 39.5 | 38.8
|  |  | 宽=150 |  |  |  | 37.7
|  |  | 高=150 |  |  |  | 39.2
D0813-3 | 1-3区地下室基础承台及基础底板（1～6轴交V～2/N轴） | C30泵送P6 | 长=150 | 2018-8-13 | 2018-9-10 | 28 | 39.3 | 38.4
|  |  | 宽=150 |  |  |  | 38.1
|  |  | 高=150 |  |  |  | 37.8
D0813-4 | 1-3区地下室基础承台及基础底板（1～6轴交V～2/N轴） | C30泵送P6 | 长=150 | 2018-8-13 | 2018-9-10 | 28 | 38.1 | 38.3
|  |  | 宽=150 |  |  |  | 38.5
|  |  | 高=150 |  |  |  | 38.3
D0813-5 | 1-3区地下室基础承台及基础底板（1～6轴交V～2/N轴） | C30泵送P6 | 长=150 | 2018-8-13 | 2018-9-10 | 28 | 38.6 | 38.4
|  |  | 宽=150 |  |  |  | 37.8
|  |  | 高=150 |  |  |  | 38.9
D0813-6 | 1-3区地下室基础承台及基础底板（1～6轴交V～2/N轴） | C30泵送P6 | 长=150 | 2018-8-13 | 2018-9-10 | 28 | 37.8 | 38.4
|  |  | 宽=150 |  |  |  | 39.4
|  |  | 高=150 |  |  |  | 38.0
D0813-7 | 1-3区地下室基础承台及基础底板（1～6轴交V～2/N轴） | C30泵送P6 | 长=150 | 2018-8-13 | 2018-9-10 | 28 | 38.3 | 38.7
|  |  | 宽=150 |  |  |  | 38.2
|  |  | 高=150 |  |  |  | 39.6
J0824-1 | 1-1区地下室非人防区域墙柱（6-16轴交V-2/Q轴） | C60泵送 | 长=150 | 2018-8-24 | 2018-9-21 | 28 | 75.5 | 76.5
|  |  | 宽=150 |  |  |  | 79.0
|  |  | 高=150 |  |  |  | 74.9
J0824-2 | 1-1区地下室非人防区域墙柱（6-16轴交V-2/Q轴） | C60泵送 | 长=150 | 2018-8-24 | 2018-9-21 | 28 | 76.2 | 75.2
|  |  | 宽=150 |  |  |  | 75.0
|  |  | 高=150 |  |  |  | 74.3
J0824-3 | 1-1区地下室非人防区域墙柱（6-16轴交V-2/Q轴） | C60泵送 | 长=150 | 2018-8-24 | 2018-9-21 | 28 | 74.5 | 76.0
|  |  | 宽=150 |  |  |  | 75.2
|  |  | 高=150 |  |  |  | 78.2
E0825-1 | 1-1区地下室人防区域墙柱（6-16轴交V-2/Q轴） | C35泵送P6 | 长=150 | 2018-8-25 | 2018-9-22 | 28 | 44.3 | 43.6
|  |  | 宽=150 |  |  |  | 43.4
|  |  | 高=150 |  |  |  | 43.1
检验单位技术负责人： |  |  |  | 校核： |  |  | 检验：

## 2-2
佛山市三水区建友混凝土有限公司
标准养护混凝土试件抗压强度检验报告
GD-C3-523□□□
建设单位： | 佛山融展置业有限公司 |  |  | 检验单位：佛山市三水区建友混凝土有限公司试验室
工程名称： | 金融街佛山三水项目2号楼及其地下室 |  |  | 报告日期：2018.10.29
试 件 | 工程 部位 | 强 度 | 试 |  | 件 | 龄 | 个别强度 | 强度代表值
编 号 |  | 等 级 | 尺寸(mm) | 成型日期 | 破型日期 | 期 | (MPa) | (MPa)
E0825-2 | 1-1区地下室人防区域墙柱（6-16轴交V-2/Q轴） | C35泵送P6 | 长=150 | 2018-8-25 | 2018-9-22 | 28 | 43.8 | 44.1
|  |  | 宽=150 |  |  |  | 43.6
|  |  | 高=150 |  |  |  | 44.8
E0825-3 | 1-1区地下室人防区域顶板（6-16轴交V-2/Q轴） | C35泵送P6 | 长=150 | 2018-8-25 | 2018-9-22 | 28 | 44.0 | 45.0
|  |  | 宽=150 |  |  |  | 46.0
|  |  | 高=150 |  |  |  | 44.9
E0825-4 | 1-1区地下室人防区域顶板（6-16轴交V-2/Q轴） | C35泵送P6 | 长=150 | 2018-8-25 | 2018-9-22 | 28 | 43.9 | 43.7
|  |  | 宽=150 |  |  |  | 44.1
|  |  | 高=150 |  |  |  | 43.2
E0825-5 | 1-1区地下室人防区域顶板（6-16轴交V-2/Q轴） | C35泵送P6 | 长=150 | 2018-8-25 | 2018-9-22 | 28 | 43.1 | 44.3
|  |  | 宽=150 |  |  |  | 44.7
|  |  | 高=150 |  |  |  | 45.0
E0825-6 | 1-1区地下室人防区域顶板（6-16轴交V-2/Q轴） | C35泵送P6 | 长=150 | 2018-8-25 | 2018-9-22 | 28 | 44.4 | 45.4
|  |  | 宽=150 |  |  |  | 46.1
|  |  | 高=150 |  |  |  | 45.5
E0825-7 | 1-1区地下室人防区域顶板（6-16轴交V-2/Q轴） | C35泵送P6 | 长=150 | 2018-8-25 | 2018-9-22 | 28 | 44.0 | 44.3
|  |  | 宽=150 |  |  |  | 45.5
|  |  | 高=150 |  |  |  | 43.4
E0825-8 | 1-1区地下室人防区域顶板（6-16轴交V-2/Q轴） | C35泵送P6 | 长=150 | 2018-8-25 | 2018-9-22 | 28 | 43.7 | 44.6
|  |  | 宽=150 |  |  |  | 45.2
|  |  | 高=150 |  |  |  | 44.8
E0825-9 | 1-1区地下室人防区域顶板（6-16轴交V-2/Q轴） | C35泵送P6 | 长=150 | 2018-8-25 | 2018-9-22 | 28 | 45.8 | 45.0
|  |  | 宽=150 |  |  |  | 44.2
|  |  | 高=150 |  |  |  | 45.1
E0825-10 | 1-1区地下室人防区域顶板（6-16轴交V-2/Q轴） | C35泵送P6 | 长=150 | 2018-8-25 | 2018-9-22 | 28 | 43.7 | 44.6
|  |  | 宽=150 |  |  |  | 45.2
|  |  | 高=150 |  |  |  | 45.0
E0825-11 | 1-1区地下室人防区域顶板（6-16轴交V-2/Q轴） | C35泵送P6 | 长=150 | 2018-8-25 | 2018-9-22 | 28 | 44.5 | 43.9
|  |  | 宽=150 |  |  |  | 43.1
|  |  | 高=150 |  |  |  | 44.1
E0825-12 | 1-1区地下室人防区域顶板（6-16轴交V-2/Q轴） | C35泵送P6 | 长=150 | 2018-8-25 | 2018-9-22 | 28 | 43.7 | 44.5
|  |  | 宽=150 |  |  |  | 45.4
|  |  | 高=150 |  |  |  | 44.5
E0911-1 | 1-1区地下室人防区域墙柱（6-16轴交2/Q-2/N轴） | C35泵送 | 长=150 | 2018-9-11 | 2018-10-9 | 28 | 43.3 | 44.9
|  |  | 宽=150 |  |  |  | 45.3
|  |  | 高=150 |  |  |  | 46.1
E0911-2 | 1-1区地下室人防区域墙柱（6-16轴交2/Q-2/N轴） | C35泵送 | 长=150 | 2018-9-11 | 2018-10-9 | 28 | 45.9 | 45.3
|  |  | 宽=150 |  |  |  | 46.0
|  |  | 高=150 |  |  |  | 43.8
E0911-3 | 1-1区地下室人防区域顶板（6-16轴交2/Q-2/N轴） | C35泵送P6 | 长=150 | 2018-9-11 | 2018-10-9 | 28 | 46.2 | 45.2
|  |  | 宽=150 |  |  |  | 44.1
|  |  | 高=150 |  |  |  | 45.3
E0911-4 | 1-1区地下室人防区域顶板（6-16轴交2/Q-2/N轴） | C35泵送P6 | 长=150 | 2018-9-11 | 2018-10-9 | 28 | 44.0 | 43.9
|  |  | 宽=150 |  |  |  | 44.1
|  |  | 高=150 |  |  |  | 43.5
检验单位技术负责人： |  |  |  | 校核： |  |  | 检验：

## 2-3
佛山市三水区建友混凝土有限公司
标准养护混凝土试件抗压强度检验报告
GD-C3-523□□□
建设单位： | 佛山融展置业有限公司 |  |  | 检验单位：佛山市三水区建友混凝土有限公司试验室
工程名称： | 金融街佛山三水项目2号楼及其地下室 |  |  | 报告日期：2018.10.29
试 件 | 工程 部位 | 强 度 | 试 |  | 件 | 龄 | 个别强度 | 强度代表值
编 号 |  | 等 级 | 尺寸(mm) | 成型日期 | 破型日期 | 期 | (MPa) | (MPa)
E0911-5 | 1-1区地下室人防区域顶板（6-16轴交2/Q-2/N轴） | C35泵送P6 | 长=150 | 2018-9-11 | 2018-10-9 | 28 | 44.3 | 44.6
|  |  | 宽=150 |  |  |  | 45.3
|  |  | 高=150 |  |  |  | 44.2
E0911-6 | 1-1区地下室人防区域顶板（6-16轴交2/Q-2/N轴） | C35泵送P6 | 长=150 | 2018-9-11 | 2018-10-9 | 28 | 44.6 | 44.7
|  |  | 宽=150 |  |  |  | 44.2
|  |  | 高=150 |  |  |  | 45.4
E0911-7 | 1-1区地下室人防区域顶板（6-16轴交2/Q-2/N轴） | C35泵送P6 | 长=150 | 2018-9-11 | 2018-10-9 | 28 | 45.5 | 44.8
|  |  | 宽=150 |  |  |  | 43.6
|  |  | 高=150 |  |  |  | 45.2
E0911-8 | 1-1区地下室人防区域顶板（6-16轴交2/Q-2/N轴） | C35泵送P6 | 长=150 | 2018-9-11 | 2018-10-9 | 28 | 45.4 | 45.0
|  |  | 宽=150 |  |  |  | 45.8
|  |  | 高=150 |  |  |  | 43.7
E1001-1 | 1-3区地下室人防区域墙柱（4～6轴交V～2/N轴） | C35泵送P6 | 长=150 | 2018-10-1 | 2018-10-29 | 28 | 44.0 | 43.8
|  |  | 宽=150 |  |  |  | 44.0
|  |  | 高=150 |  |  |  | 43.5
E1001-2 | 1-3区地下室人防区域墙柱（4～6轴交V～2/N轴） | C35泵送P6 | 长=150 | 2018-10-1 | 2018-10-29 | 28 | 45.5 | 44.5
|  |  | 宽=150 |  |  |  | 44.1
|  |  | 高=150 |  |  |  | 44.0
E1001-3 | 1-3区地下室人防区域墙柱（1～4轴交V～2/N轴） | C35泵送 | 长=150 | 2018-10-1 | 2018-10-29 | 28 | 43.9 | 44.2
|  |  | 宽=150 |  |  |  | 45.5
|  |  | 高=150 |  |  |  | 43.1
E1001-4 | 1-3区地下室人防区域墙柱（1～4轴交V～2/N轴） | C35泵送 | 长=150 | 2018-10-1 | 2018-10-29 | 28 | 44.2 | 44.8
|  |  | 宽=150 |  |  |  | 44.8
|  |  | 高=150 |  |  |  | 45.4
J1001-1 | 1-3区地下室非人防区域墙柱（1～6轴交V～2/N轴） | C60泵送 | 长=150 | 2018-10-1 | 2018-10-29 | 28 | 76.4 | 76.6
|  |  | 宽=150 |  |  |  | 75.1
|  |  | 高=150 |  |  |  | 78.3
J1001-2 | 1-3区地下室非人防区域墙柱（1～6轴交V～2/N轴） | C60泵送 | 长=150 | 2018-10-1 | 2018-10-29 | 28 | 78.2 | 77.3
|  |  | 宽=150 |  |  |  | 77.6
|  |  | 高=150 |  |  |  | 76.1
J1001-3 | 1-3区地下室非人防区域墙柱（1～6轴交V～2/N轴） | C60泵送 | 长=150 | 2018-10-1 | 2018-10-29 | 28 | 77.2 | 76.8
|  |  | 宽=150 |  |  |  | 77.5
|  |  | 高=150 |  |  |  | 75.5
E1001-5 | 1-3区地下室顶板（1～6轴交V～2/N轴） | C35泵送P6 | 长=150 | 2018-10-1 | 2018-10-29 | 28 | 44.9 | 45.2
|  |  | 宽=150 |  |  |  | 45.2
|  |  | 高=150 |  |  |  | 45.5
E1001-6 | 1-3区地下室顶板（1～6轴交V～2/N轴） | C35泵送P6 | 长=150 | 2018-10-1 | 2018-10-29 | 28 | 43.6 | 44.4
|  |  | 宽=150 |  |  |  | 43.8
|  |  | 高=150 |  |  |  | 45.7
E1001-7 | 1-3区地下室顶板（1～6轴交V～2/N轴） | C35泵送P6 | 长=150 | 2018-10-1 | 2018-10-29 | 28 | 45.9 | 44.5
|  |  | 宽=150 |  |  |  | 43.8
|  |  | 高=150 |  |  |  | 43.9
E1001-8 | 1-3区地下室顶板（1～6轴交V～2/N轴） | C35泵送P6 | 长=150 | 2018-10-1 | 2018-10-29 | 28 | 43.3 | 43.8
|  |  | 宽=150 |  |  |  | 45.0
|  |  | 高=150 |  |  |  | 43.2
检验单位技术负责人： |  |  |  | 校核： |  |  | 检验：

## 2-4
佛山市三水区建友混凝土有限公司
标准养护混凝土试件抗压强度检验报告
GD-C3-523□□□
建设单位： | 佛山融展置业有限公司 |  |  | 检验单位：佛山市三水区建友混凝土有限公司试验室
工程名称： | 金融街佛山三水项目2号楼及其地下室 |  |  | 报告日期：2018.10.29
试 件 | 工程 部位 | 强 度 | 试 |  | 件 | 龄 | 个别强度 | 强度代表值
编 号 |  | 等 级 | 尺寸(mm) | 成型日期 | 破型日期 | 期 | (MPa) | (MPa)
E1001-9 | 1-3区地下室顶板（1～6轴交V～2/N轴） | C35泵送P6 | 长=150 | 2018-10-1 | 2018-10-29 | 28 | 45.5 | 45.6
|  |  | 宽=150 |  |  |  | 45.5
|  |  | 高=150 |  |  |  | 45.7
E1001-10 | 1-3区地下室顶板（1～6轴交V～2/N轴） | C35泵送P6 | 长=150 | 2018-10-1 | 2018-10-29 | 28 | 46.1 | 45.1
|  |  | 宽=150 |  |  |  | 44.3
|  |  | 高=150 |  |  |  | 45.0
|  | 以 |  | 空 | 白
下
检验单位技术负责人： |  |  |  | 校核： |  |  | 检验：

## 3-1
佛山市三水区建友混凝土有限公司
标准养护混凝土试件抗压强度检验报告
GD-C3-523□□□
建设单位： | 佛山融展置业有限公司 |  |  | 检验单位：佛山市三水区建友混凝土有限公司试验室
工程名称： | 金融街佛山三水项目3号楼及其地下室 |  |  | 报告日期：2018.10.01
试 件 | 工程 部位 | 强 度 | 试 |  | 件 | 龄 | 个别强度 | 强度代表值
编 号 |  | 等 级 | 尺寸(mm) | 成型日期 | 破型日期 | 期 | (MPa) | (MPa)
E0803-1 | 2-8区地下室墙柱（21-28轴交X-T轴） | C35泵送 | 长=150 | 2018-8-3 | 2018-8-31 | 28 | 43.9 | 45.3
|  |  | 宽=150 |  |  |  | 45.8
|  |  | 高=150 |  |  |  | 46.2
E0803-2 | 2-8区地下室顶板（21-28轴交X-T轴） | C35泵送P6 | 长=150 | 2018-8-3 | 2018-8-31 | 28 | 44.8 | 44.4
|  |  | 宽=150 |  |  |  | 44.5
|  |  | 高=150 |  |  |  | 44.1
E0803-3 | 2-8区地下室顶板（21-28轴交X-T轴） | C35泵送P6 | 长=150 | 2018-8-3 | 2018-8-31 | 28 | 44.5 | 44.7
|  |  | 宽=150 |  |  |  | 45.9
|  |  | 高=150 |  |  |  | 43.8
E0803-4 | 2-8区地下室顶板（21-28轴交X-T轴） | C35泵送P6 | 长=150 | 2018-8-3 | 2018-8-31 | 28 | 44.7 | 44.9
|  |  | 宽=150 |  |  |  | 44.1
|  |  | 高=150 |  |  |  | 45.7
E0803-5 | 2-8区地下室顶板（21-28轴交X-T轴） | C35泵送P6 | 长=150 | 2018-8-3 | 2018-8-31 | 28 | 44.5 | 45.2
|  |  | 宽=150 |  |  |  | 45.0
|  |  | 高=150 |  |  |  | 46.0
E0816-1 | 2-1区地下室人防墙柱（16-21轴交X-T轴） | C35泵送 | 长=150 | 2018-8-16 | 2018-9-13 | 28 | 46.2 | 45.5
|  |  | 宽=150 |  |  |  | 44.9
|  |  | 高=150 |  |  |  | 45.4
E0816-2 | 2-1区地下室人防顶板（16-21轴交X-T轴） | C35泵送P6 | 长=150 | 2018-8-16 | 2018-9-13 | 28 | 44.6 | 45.1
|  |  | 宽=150 |  |  |  | 45.9
|  |  | 高=150 |  |  |  | 44.9
E0816-3 | 2-1区地下室人防顶板（16-21轴交X-T轴） | C35泵送P6 | 长=150 | 2018-8-16 | 2018-9-13 | 28 | 43.7 | 44.1
|  |  | 宽=150 |  |  |  | 43.9
|  |  | 高=150 |  |  |  | 44.7
E0816-4 | 2-1区地下室人防顶板（16-21轴交X-T轴） | C35泵送P6 | 长=150 | 2018-8-16 | 2018-9-13 | 28 | 44.7 | 45.3
|  |  | 宽=150 |  |  |  | 45.2
|  |  | 高=150 |  |  |  | 45.8
E0831-1 | 2-1区地下室人防墙柱（16-21轴交T-2/N轴） | C35泵送 | 长=150 | 2018-8-31 | 2018-9-28 | 28 | 44.6 | 44.0
|  |  | 宽=150 |  |  |  | 43.9
|  |  | 高=150 |  |  |  | 43.6
E0831-2 | 2-1区地下室人防顶板（16-21轴交T-2/N轴） | C35泵送P6 | 长=150 | 2018-8-31 | 2018-9-28 | 28 | 44.8 | 44.1
|  |  | 宽=150 |  |  |  | 43.5
|  |  | 高=150 |  |  |  | 43.8
E0831-3 | 2-1区地下室人防顶板（16-21轴交T-2/N轴） | C35泵送P6 | 长=150 | 2018-8-31 | 2018-9-28 | 28 | 43.5 | 44.6
|  |  | 宽=150 |  |  |  | 45.1
|  |  | 高=150 |  |  |  | 45.1
E0831-4 | 2-1区地下室人防顶板（16-21轴交T-2/N轴） | C35泵送P6 | 长=150 | 2018-8-31 | 2018-9-28 | 28 | 43.2 | 43.5
|  |  | 宽=150 |  |  |  | 44.1
|  |  | 高=150 |  |  |  | 43.1
E0831-5 | 2-1区地下室人防顶板（16-21轴交T-2/N轴） | C35泵送P6 | 长=150 | 2018-8-31 | 2018-9-28 | 28 | 44.5 | 44.7
|  |  | 宽=150 |  |  |  | 44.3
|  |  | 高=150 |  |  |  | 45.2
E0831-6 | 2-1区地下室人防顶板（16-21轴交T-2/N轴） | C35泵送P6 | 长=150 | 2018-8-31 | 2018-9-28 | 28 | 44.8 | 44.2
|  |  | 宽=150 |  |  |  | 44.8
|  |  | 高=150 |  |  |  | 43.1
检验单位技术负责人： |  |  |  | 校核： |  |  | 检验：

## 3-2
佛山市三水区建友混凝土有限公司
标准养护混凝土试件抗压强度检验报告
GD-C3-523□□□
建设单位： | 佛山融展置业有限公司 |  |  | 检验单位：佛山市三水区建友混凝土有限公司试验室
工程名称： | 金融街佛山三水项目3号楼及其地下室 |  |  | 报告日期：2018.10.01
试 件 | 工程 部位 | 强 度 | 试 |  | 件 | 龄 | 个别强度 | 强度代表值
编 号 |  | 等 级 | 尺寸(mm) | 成型日期 | 破型日期 | 期 | (MPa) | (MPa)
E0831-7 | 2-1区地下室人防顶板（16-21轴交T-2/N轴） | C35泵送P6 | 长=150 | 2018-8-31 | 2018-9-28 | 28 | 43.4 | 44.2
|  |  | 宽=150 |  |  |  | 43.6
|  |  | 高=150 |  |  |  | 45.5
E0831-8 | 2-1区地下室人防顶板（16-21轴交T-2/N轴） | C35泵送P6 | 长=150 | 2018-8-31 | 2018-9-28 | 28 | 43.4 | 44.2
|  |  | 宽=150 |  |  |  | 43.1
|  |  | 高=150 |  |  |  | 46.2
J0831-1 | 2-1区地下室非人防墙柱（16-21轴交T-2/N轴） | C60泵送 | 长=150 | 2018-8-31 | 2018-9-28 | 28 | 74.3 | 75.6
|  |  | 宽=150 |  |  |  | 77.9
|  |  | 高=150 |  |  |  | 74.6
J0831-2 | 2-1区地下室非人防墙柱（16-21轴交T-2/N轴） | C60泵送 | 长=150 | 2018-8-31 | 2018-9-28 | 28 | 74.8 | 75.1
|  |  | 宽=150 |  |  |  | 75.6
|  |  | 高=150 |  |  |  | 74.9
J0831-3 | 2-1区地下室非人防墙柱（16-21轴交T-2/N轴） | C60泵送 | 长=150 | 2018-8-31 | 2018-9-28 | 28 | 75.8 | 76.5
|  |  | 宽=150 |  |  |  | 76.3
|  |  | 高=150 |  |  |  | 77.3
E0831-9 | 2-1区地下室非人防顶板（16-21轴交T-2/N轴） | C35泵送 | 长=150 | 2018-8-31 | 2018-9-28 | 28 | 45.4 | 45.3
|  |  | 宽=150 |  |  |  | 45.3
|  |  | 高=150 |  |  |  | 45.3
E0902-1 | 2-8区地下室墙柱（21-28轴交T-2/N轴） | C35泵送 | 长=150 | 2018-9-2 | 2018-9-30 | 28 | 45.5 | 45.2
|  |  | 宽=150 |  |  |  | 45.3
|  |  | 高=150 |  |  |  | 44.8
E0902-2 | 2-8区地下室墙柱（21-28轴交T-2/N轴） | C35泵送 | 长=150 | 2018-9-2 | 2018-9-30 | 28 | 43.5 | 44.1
|  |  | 宽=150 |  |  |  | 43.3
|  |  | 高=150 |  |  |  | 45.6
E0902-3 | 2-8区地下室墙柱（21-28轴交T-2/N轴） | C35泵送 | 长=150 | 2018-9-2 | 2018-9-30 | 28 | 45.0 | 45.5
|  |  | 宽=150 |  |  |  | 45.7
|  |  | 高=150 |  |  |  | 45.7
E0903-1 | 2-8区地下室顶板（21-28轴交T-2/N轴） | C35泵送P6 | 长=150 | 2018-9-3 | 2018-10-1 | 28 | 43.8 | 44.2
|  |  | 宽=150 |  |  |  | 43.4
|  |  | 高=150 |  |  |  | 45.4
E0903-2 | 2-8区地下室顶板（21-28轴交T-2/N轴） | C35泵送P6 | 长=150 | 2018-9-3 | 2018-10-1 | 28 | 43.8 | 44.1
|  |  | 宽=150 |  |  |  | 43.4
|  |  | 高=150 |  |  |  | 45.2
E0903-3 | 2-8区地下室顶板（21-28轴交T-2/N轴） | C35泵送P6 | 长=150 | 2018-9-3 | 2018-10-1 | 28 | 44.7 | 45.0
|  |  | 宽=150 |  |  |  | 46.0
|  |  | 高=150 |  |  |  | 44.2
E0903-4 | 2-8区地下室顶板（21-28轴交T-2/N轴） | C35泵送P6 | 长=150 | 2018-9-3 | 2018-10-1 | 28 | 46.0 | 45.1
|  |  | 宽=150 |  |  |  | 43.6
|  |  | 高=150 |  |  |  | 45.9
E0903-5 | 2-8区地下室顶板（21-28轴交T-2/N轴） | C35泵送P6 | 长=150 | 2018-9-3 | 2018-10-1 | 28 | 43.3 | 44.1
|  |  | 宽=150 |  |  |  | 43.6
|  |  | 高=150 |  |  |  | 45.5
E0903-6 | 2-8区地下室顶板（21-28轴交T-2/N轴） | C35泵送P6 | 长=150 | 2018-9-3 | 2018-10-1 | 28 | 44.3 | 44.5
|  |  | 宽=150 |  |  |  | 44.1
|  |  | 高=150 |  |  |  | 45.2
检验单位技术负责人： |  |  |  | 校核： |  |  | 检验：

## 3-3
佛山市三水区建友混凝土有限公司
标准养护混凝土试件抗压强度检验报告
GD-C3-523□□□
建设单位： | 佛山融展置业有限公司 |  |  | 检验单位：佛山市三水区建友混凝土有限公司试验室
工程名称： | 金融街佛山三水项目3号楼及其地下室 |  |  | 报告日期：2018.10.01
试 件 | 工程 部位 | 强 度 | 试 |  | 件 | 龄 | 个别强度 | 强度代表值
编 号 |  | 等 级 | 尺寸(mm) | 成型日期 | 破型日期 | 期 | (MPa) | (MPa)
E0903-7 | 2-8区地下室顶板（21-28轴交T-2/N轴） | C35泵送P6 | 长=150 | 2018-9-3 | 2018-10-1 | 28 | 45.7 | 45.2
|  |  | 宽=150 |  |  |  | 44.5
|  |  | 高=150 |  |  |  | 45.6
E0903-8 | 2-8区地下室顶板（21-28轴交T-2/N轴） | C35泵送P6 | 长=150 | 2018-9-3 | 2018-10-1 | 28 | 45.0 | 44.2
|  |  | 宽=150 |  |  |  | 43.3
|  |  | 高=150 |  |  |  | 44.4
|  | 以 |  | 空 | 白
下
检验单位技术负责人： |  |  |  | 校核： |  |  | 检验：

## 4-1
佛山市三水区建友混凝土有限公司
标准养护混凝土试件抗压强度检验报告
GD-C3-523□□□
建设单位： | 佛山融展置业有限公司 |  |  | 检验单位：佛山市三水区建友混凝土有限公司试验室
工程名称： | 金融街佛山三水项目5号楼及其地下室 |  |  | 报告日期：2019.01.23
试 件 | 工程 部位 | 强 度 | 试 |  | 件 | 龄 | 个别强度 | 强度代表值
编 号 |  | 等 级 | 尺寸(mm) | 成型日期 | 破型日期 | 期 | (MPa) | (MPa)
D0920-1 | 2-2区(28~32轴交X~2/N轴)基础承台及基础底板 | C30泵送P6 | 长=150 | 2018-9-20 | 2018-10-18 | 28 | 38.1 | 38.5
|  |  | 宽=150 |  |  |  | 39.3
|  |  | 高=150 |  |  |  | 38.0
D0920-2 | 2-2区(28~32轴交X~2/N轴)基础承台及基础底板 | C30泵送P6 | 长=150 | 2018-9-20 | 2018-10-18 | 28 | 38.9 | 38.2
|  |  | 宽=150 |  |  |  | 38.4
|  |  | 高=150 |  |  |  | 37.2
D0920-3 | 2-2区(28~32轴交X~2/N轴)基础承台及基础底板 | C30泵送P6 | 长=150 | 2018-9-20 | 2018-10-18 | 28 | 38.0 | 38.0
|  |  | 宽=150 |  |  |  | 38.7
|  |  | 高=150 |  |  |  | 37.3
D0920-4 | 2-2区(28~32轴交X~2/N轴)基础承台及基础底板 | C30泵送P6 | 长=150 | 2018-9-20 | 2018-10-18 | 28 | 37.7 | 37.7
|  |  | 宽=150 |  |  |  | 37.2
|  |  | 高=150 |  |  |  | 38.2
D0920-5 | 2-2区(28~32轴交X~2/N轴)基础承台及基础底板 | C30泵送P6 | 长=150 | 2018-9-20 | 2018-10-18 | 28 | 39.6 | 38.9
|  |  | 宽=150 |  |  |  | 38.6
|  |  | 高=150 |  |  |  | 38.5
D0920-6 | 2-2区(28~32轴交X~2/N轴)基础承台及基础底板 | C30泵送P6 | 长=150 | 2018-9-20 | 2018-10-18 | 28 | 37.3 | 38.0
|  |  | 宽=150 |  |  |  | 39.4
|  |  | 高=150 |  |  |  | 37.2
D0920-7 | 2-2区(28~32轴交X~2/N轴)基础承台及基础底板 | C30泵送P6 | 长=150 | 2018-9-20 | 2018-10-18 | 28 | 37.6 | 38.6
|  |  | 宽=150 |  |  |  | 39.4
|  |  | 高=150 |  |  |  | 38.7
D0920-8 | 2-2区(28~32轴交X~2/N轴)基础承台及基础底板 | C30泵送P6 | 长=150 | 2018-9-20 | 2018-10-18 | 28 | 37.3 | 38.1
|  |  | 宽=150 |  |  |  | 38.4
|  |  | 高=150 |  |  |  | 38.6
D0920-9 | 2-2区(28~32轴交X~2/N轴)基础承台及基础底板 | C30泵送P6 | 长=150 | 2018-9-20 | 2018-10-18 | 28 | 37.6 | 37.7
|  |  | 宽=150 |  |  |  | 38.2
|  |  | 高=150 |  |  |  | 37.3
J1012-1 | 2-2区(28~32轴交X~2/N轴)地下室墙柱 | C60泵送 | 长=150 | 2018-10-12 | 2018-11-9 | 28 | 74.8 | 76.5
|  |  | 宽=150 |  |  |  | 76.4
|  |  | 高=150 |  |  |  | 78.4
J1012-2 | 2-2区(28~32轴交X~2/N轴)地下室墙柱 | C60泵送 | 长=150 | 2018-10-12 | 2018-11-9 | 28 | 76.1 | 75.5
|  |  | 宽=150 |  |  |  | 76.4
|  |  | 高=150 |  |  |  | 74.2
E1012-1 | 2-2区(28~32轴交X~2/N轴)地下室顶板 | C35泵送P6 | 长=150 | 2018-10-12 | 2018-11-9 | 28 | 45.2 | 45.2
|  |  | 宽=150 |  |  |  | 44.5
|  |  | 高=150 |  |  |  | 45.8
E1012-2 | 2-2区(28~32轴交X~2/N轴)地下室顶板 | C35泵送P6 | 长=150 | 2018-10-12 | 2018-11-9 | 28 | 45.9 | 45.4
|  |  | 宽=150 |  |  |  | 45.0
|  |  | 高=150 |  |  |  | 45.3
E1012-3 | 2-2区(28~32轴交X~2/N轴)地下室顶板 | C35泵送P6 | 长=150 | 2018-10-12 | 2018-11-9 | 28 | 43.2 | 44.2
|  |  | 宽=150 |  |  |  | 43.3
|  |  | 高=150 |  |  |  | 46.0
E1012-4 | 2-2区(28~32轴交X~2/N轴)地下室顶板 | C35泵送P6 | 长=150 | 2018-10-12 | 2018-11-9 | 28 | 43.6 | 43.9
|  |  | 宽=150 |  |  |  | 44.1
|  |  | 高=150 |  |  |  | 44.0
检验单位技术负责人： |  |  |  | 校核： |  |  | 检验：

## 4-2
佛山市三水区建友混凝土有限公司
标准养护混凝土试件抗压强度检验报告
GD-C3-523□□□
建设单位： | 佛山融展置业有限公司 |  |  | 检验单位：佛山市三水区建友混凝土有限公司试验室
工程名称： | 金融街佛山三水项目5号楼及其地下室 |  |  | 报告日期：2019.01.23
试 件 | 工程 部位 | 强 度 | 试 |  | 件 | 龄 | 个别强度 | 强度代表值
编 号 |  | 等 级 | 尺寸(mm) | 成型日期 | 破型日期 | 期 | (MPa) | (MPa)
E1012-5 | 2-2区(28~32轴交X~2/N轴)地下室顶板 | C35泵送P6 | 长=150 | 2018-10-12 | 2018-11-9 | 28 | 44.0 | 43.8
|  |  | 宽=150 |  |  |  | 43.1
|  |  | 高=150 |  |  |  | 44.2
E1012-6 | 2-2区(28~32轴交X~2/N轴)地下室顶板 | C35泵送P6 | 长=150 | 2018-10-12 | 2018-11-9 | 28 | 46.0 | 45.0
|  |  | 宽=150 |  |  |  | 44.1
|  |  | 高=150 |  |  |  | 45.0
E1012-7 | 2-2区(28~32轴交X~2/N轴)地下室顶板 | C35泵送P6 | 长=150 | 2018-10-12 | 2018-11-9 | 28 | 44.5 | 44.5
|  |  | 宽=150 |  |  |  | 45.4
|  |  | 高=150 |  |  |  | 43.5
E1012-8 | 2-2区(28~32轴交X~2/N轴)地下室顶板 | C35泵送P6 | 长=150 | 2018-10-12 | 2018-11-9 | 28 | 44.4 | 44.6
|  |  | 宽=150 |  |  |  | 45.1
|  |  | 高=150 |  |  |  | 44.3
E1012-9 | 2-2区(28~32轴交X~2/N轴)地下室顶板 | C35泵送P6 | 长=150 | 2018-10-12 | 2018-11-9 | 28 | 44.0 | 44.6
|  |  | 宽=150 |  |  |  | 45.1
|  |  | 高=150 |  |  |  | 44.6
D1205-1 | 2-2区（32~36轴交R~2/N轴)基础承台及基础底板 | C30泵送P6 | 长=150 | 2018-12-5 | 2019-1-2 | 28 | 39.6 | 38.5
|  |  | 宽=150 |  |  |  | 38.3
|  |  | 高=150 |  |  |  | 37.5
D1205-2 | 2-2区（32~36轴交R~2/N轴)基础承台及基础底板 | C30泵送P6 | 长=150 | 2018-12-5 | 2019-1-2 | 28 | 38.0 | 38.3
|  |  | 宽=150 |  |  |  | 37.8
|  |  | 高=150 |  |  |  | 39.2
D1205-3 | 2-2区（32~36轴交R~2/N轴)基础承台及基础底板 | C30泵送P6 | 长=150 | 2018-12-5 | 2019-1-2 | 28 | 39.2 | 38.6
|  |  | 宽=150 |  |  |  | 37.2
|  |  | 高=150 |  |  |  | 39.5
D1205-4 | 2-2区（32~36轴交R~2/N轴)基础承台及基础底板 | C30泵送P6 | 长=150 | 2018-12-5 | 2019-1-2 | 28 | 39.3 | 38.9
|  |  | 宽=150 |  |  |  | 38.6
|  |  | 高=150 |  |  |  | 38.8
E1226-1 | 2-2区（32-36轴交R-2/N）轴地下室墙柱 | C35泵送P6 | 长=150 | 2018-12-26 | 2019-1-23 | 28 | 45.1 | 45.1
|  |  | 宽=150 |  |  |  | 44.5
|  |  | 高=150 |  |  |  | 45.9
E1226-2 | 2-2区（32-36轴交R-2/N）轴地下室顶板 | C35泵送P6 | 长=150 | 2018-12-26 | 2019-1-23 | 28 | 44.1 | 44.0
|  |  | 宽=150 |  |  |  | 44.4
|  |  | 高=150 |  |  |  | 43.5
E1226-3 | 2-2区（32-36轴交R-2/N）轴地下室顶板 | C35泵送P6 | 长=150 | 2018-12-26 | 2019-1-23 | 28 | 44.4 | 44.6
|  |  | 宽=150 |  |  |  | 44.3
|  |  | 高=150 |  |  |  | 45.1
E1226-4 | 2-2区（32-36轴交R-2/N）轴地下室顶板 | C35泵送P6 | 长=150 | 2018-12-26 | 2019-1-23 | 28 | 45.7 | 45.3
|  |  | 宽=150 |  |  |  | 45.4
|  |  | 高=150 |  |  |  | 44.7
E1226-5 | 2-2区（32-36轴交R-2/N）轴地下室顶板 | C35泵送P6 | 长=150 | 2018-12-26 | 2019-1-23 | 28 | 44.6 | 44.8
|  |  | 宽=150 |  |  |  | 45.0
|  |  | 高=150 |  |  |  | 44.7
E1226-6 | 2-2区（32-36轴交R-2/N）轴地下室顶板 | C35泵送P6 | 长=150 | 2018-12-26 | 2019-1-23 | 28 | 44.0 | 44.9
|  |  | 宽=150 |  |  |  | 44.8
|  |  | 高=150 |  |  |  | 46.0
检验单位技术负责人： |  |  |  | 校核： |  |  | 检验：

## 5-1
佛山市三水区建友混凝土有限公司
标准养护混凝土试件抗压强度检验报告
GD-C3-523□□□
建设单位： | 佛山融展置业有限公司 |  |  | 检验单位：佛山市三水区建友混凝土有限公司试验室
工程名称： | 金融街佛山三水项目6号楼及其地下室 |  |  | 报告日期：2019.02.06
试 件 | 工程 部位 | 强 度 | 试 |  | 件 | 龄 | 个别强度 | 强度代表值
编 号 |  | 等 级 | 尺寸(mm) | 成型日期 | 破型日期 | 期 | (MPa) | (MPa)
B1122-1 | 2-3区(36~42轴交X~1/Q轴)防水保护层 | C20泵送 | 长=150 | 2018-11-22 | 2018-12-20 | 28 | 25.7 | 25.5
|  |  | 宽=150 |  |  |  | 25.3
|  |  | 高=150 |  |  |  | 25.4
B1122-2 | 2-3区(36~42轴交X~1/Q轴)防水保护层 | C20泵送 | 长=150 | 2018-11-22 | 2018-12-20 | 28 | 24.9 | 25.4
|  |  | 宽=150 |  |  |  | 25.8
|  |  | 高=150 |  |  |  | 25.7
D1204-1 | 2-3区(36~42轴交X~1/Q轴)基础承台及基础底板 | C30泵送P6 | 长=150 | 2018-12-4 | 2019-1-1 | 28 | 37.0 | 37.8
|  |  | 宽=150 |  |  |  | 38.3
|  |  | 高=150 |  |  |  | 38.3
D1204-2 | 2-3区(36~42轴交X~1/Q轴)基础承台及基础底板 | C30泵送P6 | 长=150 | 2018-12-4 | 2019-1-1 | 28 | 37.1 | 37.7
|  |  | 宽=150 |  |  |  | 38.7
|  |  | 高=150 |  |  |  | 37.4
D1204-3 | 2-3区(36~42轴交X~1/Q轴)基础承台及基础底板 | C30泵送P6 | 长=150 | 2018-12-4 | 2019-1-1 | 28 | 39.2 | 38.3
|  |  | 宽=150 |  |  |  | 37.7
|  |  | 高=150 |  |  |  | 37.9
D1204-4 | 2-3区(36~42轴交X~1/Q轴)基础承台及基础底板 | C30泵送P6 | 长=150 | 2018-12-4 | 2019-1-1 | 28 | 38.0 | 38.7
|  |  | 宽=150 |  |  |  | 39.4
|  |  | 高=150 |  |  |  | 38.8
D1204-5 | 2-3区(36~42轴交X~1/Q轴)基础承台及基础底板 | C30泵送P6 | 长=150 | 2018-12-4 | 2019-1-1 | 28 | 37.7 | 37.4
|  |  | 宽=150 |  |  |  | 37.3
|  |  | 高=150 |  |  |  | 37.1
D1204-6 | 2-3区(36~42轴交X~1/Q轴)基础承台及基础底板 | C30泵送P6 | 长=150 | 2018-12-4 | 2019-1-1 | 28 | 37.2 | 38.5
|  |  | 宽=150 |  |  |  | 39.5
|  |  | 高=150 |  |  |  | 38.8
D1204-7 | 2-3区(36~42轴交X~1/Q轴)基础承台及基础底板 | C30泵送P6 | 长=150 | 2018-12-4 | 2019-1-1 | 28 | 39.1 | 38.4
|  |  | 宽=150 |  |  |  | 37.5
|  |  | 高=150 |  |  |  | 38.5
D1204-8 | 2-3区(36~42轴交X~1/Q轴)基础承台及基础底板 | C30泵送P6 | 长=150 | 2018-12-4 | 2019-1-1 | 28 | 38.8 | 37.8
|  |  | 宽=150 |  |  |  | 37.0
|  |  | 高=150 |  |  |  | 37.7
E1205 | 2-3区(36~42轴交X~1/Q轴)外墙 | C35泵送P6 | 长=150 | 2018-12-5 | 2019-1-2 | 28 | 45.4 | 45.4
|  |  | 宽=150 |  |  |  | 46.0
|  |  | 高=150 |  |  |  | 44.8
J1221-1 | 2-3区(36~42轴交U~2/Q轴）地下室墙柱 | C60泵送 | 长=150 | 2018-12-21 | 2019-1-18 | 28 | 78.3 | 76.7
|  |  | 宽=150 |  |  |  | 74.4
|  |  | 高=150 |  |  |  | 77.2
J1221-2 | 2-3区(36~42轴交U~2/Q轴）地下室墙柱 | C60泵送 | 长=150 | 2018-12-21 | 2019-1-18 | 28 | 74.4 | 75.9
|  |  | 宽=150 |  |  |  | 76.7
|  |  | 高=150 |  |  |  | 76.7
D1222 | 2-3区(36~42轴交U~2/Q轴）地下室顶板 | C30泵送 | 长=150 | 2018-12-22 | 2019-1-19 | 28 | 37.1 | 37.8
|  |  | 宽=150 |  |  |  | 37.1
|  |  | 高=150 |  |  |  | 39.3
E1222-1 | 2-3区(36~42轴交X~1/Q轴）地下室顶板、外墙柱 | C35泵送P6 | 长=150 | 2018-12-22 | 2019-1-19 | 28 | 44.2 | 44.8
|  |  | 宽=150 |  |  |  | 44.1
|  |  | 高=150 |  |  |  | 46.1
检验单位技术负责人： |  |  |  | 校核： |  |  | 检验：

## 5-2
佛山市三水区建友混凝土有限公司
标准养护混凝土试件抗压强度检验报告
GD-C3-523□□□
建设单位： | 佛山融展置业有限公司 |  |  | 检验单位：佛山市三水区建友混凝土有限公司试验室
工程名称： | 金融街佛山三水项目6号楼及其地下室 |  |  | 报告日期：2019.02.06
试 件 | 工程 部位 | 强 度 | 试 |  | 件 | 龄 | 个别强度 | 强度代表值
编 号 |  | 等 级 | 尺寸(mm) | 成型日期 | 破型日期 | 期 | (MPa) | (MPa)
E1222-2 | 2-3区(36~42轴交X~1/Q轴）地下室顶板、外墙柱 | C35泵送P6 | 长=150 | 2018-12-22 | 2019-1-19 | 28 | 45.7 | 45.2
|  |  | 宽=150 |  |  |  | 44.0
|  |  | 高=150 |  |  |  | 45.8
E1222-3 | 2-3区(36~42轴交X~1/Q轴）地下室顶板、外墙柱 | C35泵送P6 | 长=150 | 2018-12-22 | 2019-1-19 | 28 | 44.2 | 44.7
|  |  | 宽=150 |  |  |  | 45.2
|  |  | 高=150 |  |  |  | 44.8
E1222-4 | 2-3区(36~42轴交X~1/Q轴）地下室顶板、外墙柱 | C35泵送P6 | 长=150 | 2018-12-22 | 2019-1-19 | 28 | 44.8 | 44.9
|  |  | 宽=150 |  |  |  | 44.2
|  |  | 高=150 |  |  |  | 45.7
E1222-5 | 2-3区(36~42轴交X~1/Q轴）地下室顶板、外墙柱 | C35泵送P6 | 长=150 | 2018-12-22 | 2019-1-19 | 28 | 43.6 | 44.7
|  |  | 宽=150 |  |  |  | 45.9
|  |  | 高=150 |  |  |  | 44.4
E1222-6 | 2-3区(36~42轴交X~1/Q轴）地下室顶板、外墙柱 | C35泵送P6 | 长=150 | 2018-12-22 | 2019-1-19 | 28 | 44.0 | 44.2
|  |  | 宽=150 |  |  |  | 45.0
|  |  | 高=150 |  |  |  | 43.7
E1222-7 | 2-3区(36~42轴交X~1/Q轴）地下室顶板、外墙柱 | C35泵送P6 | 长=150 | 2018-12-22 | 2019-1-19 | 28 | 44.7 | 45.7
|  |  | 宽=150 |  |  |  | 46.1
|  |  | 高=150 |  |  |  | 46.2
E1222-8 | 2-3区(36~42轴交X~1/Q轴）地下室顶板、外墙柱 | C35泵送P6 | 长=150 | 2018-12-22 | 2019-1-19 | 28 | 43.8 | 44.8
|  |  | 宽=150 |  |  |  | 45.4
|  |  | 高=150 |  |  |  | 45.1
E1222-9 | 2-3区(36~42轴交X~1/Q轴）地下室顶板、外墙柱 | C35泵送P6 | 长=150 | 2018-12-22 | 2019-1-19 | 28 | 45.8 | 45.0
|  |  | 宽=150 |  |  |  | 44.1
|  |  | 高=150 |  |  |  | 45.0
J0109-1 | 6号楼（6-A1~6A4轴交6Aa~6Af轴/6B1~6B14轴交6Ba~6Bn轴）首层墙柱 | C60泵送 | 长=150 | 2019-1-9 | 2019-2-6 | 28 | 77.5 | 77.5
|  |  | 宽=150 |  |  |  | 78.1
|  |  | 高=150 |  |  |  | 77.0
J0109-2 | 6号楼（6-A1~6A4轴交6Aa~6Af轴/6B1~6B14轴交6Ba~6Bn轴）首层墙柱 | C60泵送 | 长=150 | 2019-1-9 | 2019-2-6 | 28 | 76.8 | 77.6
|  |  | 宽=150 |  |  |  | 78.7
|  |  | 高=150 |  |  |  | 77.2
D0109 | 6号楼（6-A1~6A4轴交6Aa~6Af轴/6B1~6B14轴交6Ba~6Bn轴）二层梁板 | C30泵送 | 长=150 | 2019-1-9 | 2019-2-6 | 28 | 39.0 | 38.5
|  |  | 宽=150 |  |  |  | 37.9
|  |  | 高=150 |  |  |  | 38.6
|  | 以 |  | 空 | 白
下
检验单位技术负责人： |  |  |  | 校核： |  |  | 检验：

## 6-1
佛山市三水区建友混凝土有限公司
标准养护混凝土试件抗压强度检验报告
GD-C3-523□□□
建设单位： | 佛山融展置业有限公司 |  |  | 检验单位：佛山市三水区建友混凝土有限公司试验室
工程名称： | 金融街佛山三水项目7号楼及其地下室 |  |  | 报告日期：2019.02.05
试 件 | 工程 部位 | 强 度 | 试 |  | 件 | 龄 | 个别强度 | 强度代表值
编 号 |  | 等 级 | 尺寸(mm) | 成型日期 | 破型日期 | 期 | (MPa) | (MPa)
B1122-3 | 2-4区(26~1/33轴交2/N~F轴)防水保护层 | C20泵送 | 长=150 | 2018-11-22 | 2018-12-20 | 28 | 25.4 | 25.2
|  |  | 宽=150 |  |  |  | 24.8
|  |  | 高=150 |  |  |  | 25.4
B1122-4 | 2-4区(26~1/33轴交2/N~F轴)防水保护层 | C20泵送 | 长=150 | 2018-11-22 | 2018-12-20 | 28 | 25.6 | 25.3
|  |  | 宽=150 |  |  |  | 24.8
|  |  | 高=150 |  |  |  | 25.4
E1225-1 | 2-4区(26~1/33轴交2/N~F轴)地下室顶板梁 | C35泵送P6 | 长=150 | 2018-12-25 | 2019-1-22 | 28 | 45.2 | 44.6
|  |  | 宽=150 |  |  |  | 43.8
|  |  | 高=150 |  |  |  | 44.9
E1225-2 | 2-4区(26~1/33轴交2/N~F轴)地下室顶板梁 | C35泵送P6 | 长=150 | 2018-12-25 | 2019-1-22 | 28 | 43.3 | 44.3
|  |  | 宽=150 |  |  |  | 44.9
|  |  | 高=150 |  |  |  | 44.8
E1225-3 | 2-4区(26~1/33轴交2/N~F轴)地下室顶板梁 | C35泵送P6 | 长=150 | 2018-12-25 | 2019-1-22 | 28 | 44.5 | 44.2
|  |  | 宽=150 |  |  |  | 44.1
|  |  | 高=150 |  |  |  | 44.0
E1225-4 | 2-4区(26~1/33轴交2/N~F轴)地下室顶板梁 | C35泵送P6 | 长=150 | 2018-12-25 | 2019-1-22 | 28 | 45.3 | 45.1
|  |  | 宽=150 |  |  |  | 44.6
|  |  | 高=150 |  |  |  | 45.3
E1225-5 | 2-4区(26~1/33轴交2/N~F轴)地下室顶板梁 | C35泵送P6 | 长=150 | 2018-12-25 | 2019-1-22 | 28 | 44.1 | 44.0
|  |  | 宽=150 |  |  |  | 43.3
|  |  | 高=150 |  |  |  | 44.5
J1226-1 | 2-4区(26~30轴交M~H轴)地下室墙柱 | C60泵送 | 长=150 | 2018-12-26 | 2019-1-23 | 28 | 78.5 | 76.4
|  |  | 宽=150 |  |  |  | 74.7
|  |  | 高=150 |  |  |  | 76.1
J1226-2 | 2-4区(26~30轴交M~H轴)地下室墙柱 | C60泵送 | 长=150 | 2018-12-26 | 2019-1-23 | 28 | 75.2 | 75.0
|  |  | 宽=150 |  |  |  | 74.0
|  |  | 高=150 |  |  |  | 75.8
J1226-3 | 2-4区(26~30轴交M~H轴)地下室墙柱 | C60泵送 | 长=150 | 2018-12-26 | 2019-1-23 | 28 | 77.2 | 77.5
|  |  | 宽=150 |  |  |  | 78.9
|  |  | 高=150 |  |  |  | 76.4
D1227-1 | 2-4区(26~30轴交M~H轴)地下室顶板梁 | C30泵送 | 长=150 | 2018-12-27 | 2019-1-24 | 28 | 39.3 | 38.6
|  |  | 宽=150 |  |  |  | 38.9
|  |  | 高=150 |  |  |  | 37.5
J0108-1 | 7-2#楼(7-12~7~25轴交7~A-7~M轴)首层墙柱 | C60泵送 | 长=150 | 2019-1-8 | 2019-2-5 | 28 | 75.4 | 75.9
|  |  | 宽=150 |  |  |  | 75.3
|  |  | 高=150 |  |  |  | 77.0
J0108-2 | 7-2#楼(7-12~7~25轴交7~A-7~M轴)首层墙柱 | C60泵送 | 长=150 | 2019-1-8 | 2019-2-5 | 28 | 77.7 | 78.2
|  |  | 宽=150 |  |  |  | 78.0
|  |  | 高=150 |  |  |  | 78.9
D0108 | 7-2#楼(7-12~7~25轴交7~A-7~M轴)二层梁板 | C30泵送 | 长=150 | 2019-1-8 | 2019-2-5 | 28 | 37.0 | 38.4
|  |  | 宽=150 |  |  |  | 39.2
|  |  | 高=150 |  |  |  | 39.0
|  | 以 |  | 空 | 白
下
检验单位技术负责人： |  |  |  | 校核： |  |  | 检验：

## 7-1
佛山市三水区建友混凝土有限公司
标准养护混凝土试件抗压强度检验报告
GD-C3-523□□□
建设单位： | 佛山融展置业有限公司 |  |  | 检验单位：佛山市三水区建友混凝土有限公司试验室
工程名称： | 金融街佛山三水项目8号楼及其地下室 |  |  | 报告日期：2019.02.15
试 件 | 工程 部位 | 强 度 | 试 |  | 件 | 龄 | 个别强度 | 强度代表值
编 号 |  | 等 级 | 尺寸(mm) | 成型日期 | 破型日期 | 期 | (MPa) | (MPa)
H1207 | 8-2#楼(8-14~8-26轴交8-A~8-H轴）首层墙柱 | C50泵送 | 长=150 | 2018-12-7 | 2019-1-4 | 28 | 64.0 | 64.1
|  |  | 宽=150 |  |  |  | 63.3
|  |  | 高=150 |  |  |  | 64.9
D1208 | 8-2#楼(8-14~8-26轴交8-A~8-H轴）二层梁板 | C30泵送 | 长=150 | 2018-12-8 | 2019-1-5 | 28 | 39.3 | 38.5
|  |  | 宽=150 |  |  |  | 39.3
|  |  | 高=150 |  |  |  | 37.0
H1223 | 8-2#（8-14-8-26轴/8-A-8-H轴）二层墙柱 | C50泵送 | 长=150 | 2018-12-23 | 2019-1-20 | 28 | 64.5 | 64.4
|  |  | 宽=150 |  |  |  | 65.6
|  |  | 高=150 |  |  |  | 63.0
D1223 | 8-2#（8-14-8-26轴/8-A-8-H轴）三层梁板 | C30泵送 | 长=150 | 2018-12-23 | 2019-1-20 | 28 | 37.8 | 38.0
|  |  | 宽=150 |  |  |  | 37.7
|  |  | 高=150 |  |  |  | 38.5
H1227 | 8-1#楼（8-1~8-14轴交8-A~8-H轴）二层墙柱 | C50泵送 | 长=150 | 2018-12-27 | 2019-1-24 | 28 | 62.9 | 64.2
|  |  | 宽=150 |  |  |  | 65.9
|  |  | 高=150 |  |  |  | 63.7
D1227-2 | 8-1#楼（8-1~8-14轴交8-A~8-H轴）三层梁板 | C30泵送 | 长=150 | 2018-12-27 | 2019-1-24 | 28 | 38.2 | 37.9
|  |  | 宽=150 |  |  |  | 38.4
|  |  | 高=150 |  |  |  | 37.0
H0103 | 8-2#（8-14-8-26轴/8-A-8-H轴）三层墙柱 | C50泵送 | 长=150 | 2019-1-3 | 2019-1-31 | 28 | 61.7 | 63.4
|  |  | 宽=150 |  |  |  | 63.7
|  |  | 高=150 |  |  |  | 64.8
D0103 | 8-2#（8-14-8-26轴/8-A-8-H轴）四层梁板 | C30泵送 | 长=150 | 2019-1-3 | 2019-1-31 | 28 | 37.8 | 38.0
|  |  | 宽=150 |  |  |  | 38.1
|  |  | 高=150 |  |  |  | 38.2
H0107 | 8-1#楼（8-1~8-14轴交8-A~8-H轴）三层墙柱 | C50泵送 | 长=150 | 2019-1-7 | 2019-2-4 | 28 | 64.5 | 64.1
|  |  | 宽=150 |  |  |  | 63.3
|  |  | 高=150 |  |  |  | 64.4
D0107 | 8-1#楼（8-1~8-14轴交8-A~8-H轴）四层梁板 | C30泵送 | 长=150 | 2019-1-7 | 2019-2-4 | 28 | 38.5 | 38.3
|  |  | 宽=150 |  |  |  | 37.9
|  |  | 高=150 |  |  |  | 38.4
H0112 | 8-2#（8-14-8-26轴/8-A-8-H轴）四层墙柱 | C50泵送 | 长=150 | 2019-1-12 | 2019-2-9 | 28 | 61.7 | 62.9
|  |  | 宽=150 |  |  |  | 64.0
|  |  | 高=150 |  |  |  | 63.1
D0112 | 8-2#（8-14-8-26轴/8-A-8-H轴）五层梁板 | C30泵送 | 长=150 | 2019-1-12 | 2019-2-9 | 28 | 37.1 | 37.7
|  |  | 宽=150 |  |  |  | 37.6
|  |  | 高=150 |  |  |  | 38.4
H0118 | 8-1#楼（8-1~8-14轴交8-A~8-H轴）四层墙柱 | C50泵送 | 长=150 | 2019-1-18 | 2019-2-15 | 28 | 64.0 | 63.7
|  |  | 宽=150 |  |  |  | 63.3
|  |  | 高=150 |  |  |  | 63.8
D0118 | 8-1#楼（8-1~8-14轴交8-A~8-H轴）五层梁板 | C30泵送 | 长=150 | 2019-1-18 | 2019-2-15 | 28 | 39.5 | 38.4
|  |  | 宽=150 |  |  |  | 37.3
|  |  | 高=150 |  |  |  | 38.4
|  | 以 |  | 空 | 白
下
检验单位技术负责人： |  |  |  | 校核： |  |  | 检验：

## 8-1
佛山市三水区建友混凝土有限公司
标准养护混凝土试件抗压强度检验报告
GD-C3-523□□□
建设单位： | 佛山融展置业有限公司 |  |  | 检验单位：佛山市三水区建友混凝土有限公司试验室
工程名称： | 金融街佛山三水项目9号楼及其地下室 |  |  | 报告日期：2019.02.11
试 件 | 工程 部位 | 强 度 | 试 |  | 件 | 龄 | 个别强度 | 强度代表值
编 号 |  | 等 级 | 尺寸(mm) | 成型日期 | 破型日期 | 期 | (MPa) | (MPa)
A1102-1 | 2-7区地下室基础垫层（17～26轴交2/N～F轴） | C15泵送 | 长=150 | 2018-11-2 | 2018-11-30 | 28 | 19.5 | 19.3
|  |  | 宽=150 |  |  |  | 18.9
|  |  | 高=150 |  |  |  | 19.4
A1102-2 | 2-7区地下室基础垫层（17～26轴交2/N～F轴） | C15泵送 | 长=150 | 2018-11-2 | 2018-11-30 | 28 | 18.8 | 19.0
|  |  | 宽=150 |  |  |  | 18.5
|  |  | 高=150 |  |  |  | 19.8
A1102-3 | 2-7区地下室基础垫层（17～26轴交2/N～F轴） | C15泵送 | 长=150 | 2018-11-2 | 2018-11-30 | 28 | 19.2 | 19.0
|  |  | 宽=150 |  |  |  | 18.6
|  |  | 高=150 |  |  |  | 19.2
A1102-4 | 2-7区地下室基础垫层（17～26轴交2/N～F轴） | C15泵送 | 长=150 | 2018-11-2 | 2018-11-30 | 28 | 19.4 | 19.1
|  |  | 宽=150 |  |  |  | 19.1
|  |  | 高=150 |  |  |  | 18.7
D1115-1 | 2-7区地下室基础承台及基础底板（17～26轴交2/N～F轴） | C30泵送P6 | 长=150 | 2018-11-15 | 2018-12-13 | 28 | 37.7 | 37.9
|  |  | 宽=150 |  |  |  | 36.9
|  |  | 高=150 |  |  |  | 39.2
D1115-2 | 2-7区地下室基础承台及基础底板（17～26轴交2/N～F轴） | C30泵送P6 | 长=150 | 2018-11-15 | 2018-12-13 | 28 | 39.4 | 39.1
|  |  | 宽=150 |  |  |  | 38.9
|  |  | 高=150 |  |  |  | 39.1
D1115-3 | 2-7区地下室基础承台及基础底板（17～26轴交2/N～F轴） | C30泵送P6 | 长=150 | 2018-11-15 | 2018-12-13 | 28 | 39.4 | 38.3
|  |  | 宽=150 |  |  |  | 38.1
|  |  | 高=150 |  |  |  | 37.4
D1115-4 | 2-7区地下室基础承台及基础底板（17～26轴交2/N～F轴） | C30泵送P6 | 长=150 | 2018-11-15 | 2018-12-13 | 28 | 39.6 | 38.4
|  |  | 宽=150 |  |  |  | 38.1
|  |  | 高=150 |  |  |  | 37.5
D1115-5 | 2-7区地下室基础承台及基础底板（17～26轴交2/N～F轴） | C30泵送P6 | 长=150 | 2018-11-15 | 2018-12-13 | 28 | 37.4 | 37.6
|  |  | 宽=150 |  |  |  | 37.7
|  |  | 高=150 |  |  |  | 37.7
D1115-6 | 2-7区地下室基础承台及基础底板（17～26轴交2/N～F轴） | C30泵送P6 | 长=150 | 2018-11-15 | 2018-12-13 | 28 | 37.1 | 38.0
|  |  | 宽=150 |  |  |  | 37.8
|  |  | 高=150 |  |  |  | 39.1
D1115-7 | 2-7区地下室基础承台及基础底板（17～26轴交2/N～F轴） | C30泵送P6 | 长=150 | 2018-11-15 | 2018-12-13 | 28 | 37.1 | 37.5
|  |  | 宽=150 |  |  |  | 37.3
|  |  | 高=150 |  |  |  | 38.2
D1115-8 | 2-7区地下室基础承台及基础底板（17～26轴交2/N～F轴） | C30泵送P6 | 长=150 | 2018-11-15 | 2018-12-13 | 28 | 39.2 | 37.9
|  |  | 宽=150 |  |  |  | 37.0
|  |  | 高=150 |  |  |  | 37.4
E1203-1 | 2-7区地下室墙柱（17～26轴交2/N～F轴） | C35泵送 | 长=150 | 2018-12-3 | 2018-12-31 | 28 | 45.7 | 44.2
|  |  | 宽=150 |  |  |  | 43.8
|  |  | 高=150 |  |  |  | 43.2
E1203-2 | 2-7区地下室墙柱（17～26轴交2/N～F轴） | C35泵送 | 长=150 | 2018-12-3 | 2018-12-31 | 28 | 46.0 | 44.9
|  |  | 宽=150 |  |  |  | 44.7
|  |  | 高=150 |  |  |  | 44.1
E1203-3 | 2-7区地下室墙柱（17～26轴交2/N～F轴） | C35泵送 | 长=150 | 2018-12-3 | 2018-12-31 | 28 | 44.6 | 45.3
|  |  | 宽=150 |  |  |  | 45.6
|  |  | 高=150 |  |  |  | 45.8
检验单位技术负责人： |  |  |  | 校核： |  |  | 检验：

## 8-2
佛山市三水区建友混凝土有限公司
标准养护混凝土试件抗压强度检验报告
GD-C3-523□□□
建设单位： | 佛山融展置业有限公司 |  |  | 检验单位：佛山市三水区建友混凝土有限公司试验室
工程名称： | 金融街佛山三水项目9号楼及其地下室 |  |  | 报告日期：2019.02.11
试 件 | 工程 部位 | 强 度 | 试 |  | 件 | 龄 | 个别强度 | 强度代表值
编 号 |  | 等 级 | 尺寸(mm) | 成型日期 | 破型日期 | 期 | (MPa) | (MPa)
E1203-4 | 2-7区地下室墙柱（17～26轴交2/N～F轴） | C35泵送 | 长=150 | 2018-12-3 | 2018-12-31 | 28 | 43.2 | 44.0
|  |  | 宽=150 |  |  |  | 45.0
|  |  | 高=150 |  |  |  | 43.9
E1203-5 | 2-7区地下室顶板（17～26轴交2/N～F轴） | C35泵送P6 | 长=150 | 2018-12-3 | 2018-12-31 | 28 | 43.2 | 43.5
|  |  | 宽=150 |  |  |  | 43.5
|  |  | 高=150 |  |  |  | 43.7
E1203-6 | 2-7区地下室顶板（17～26轴交2/N～F轴） | C35泵送P6 | 长=150 | 2018-12-3 | 2018-12-31 | 28 | 46.1 | 45.2
|  |  | 宽=150 |  |  |  | 45.5
|  |  | 高=150 |  |  |  | 44.2
E1203-7 | 2-7区地下室顶板（17～26轴交2/N～F轴） | C35泵送P6 | 长=150 | 2018-12-3 | 2018-12-31 | 28 | 46.0 | 44.6
|  |  | 宽=150 |  |  |  | 44.5
|  |  | 高=150 |  |  |  | 43.4
E1203-8 | 2-7区地下室顶板（17～26轴交2/N～F轴） | C35泵送P6 | 长=150 | 2018-12-3 | 2018-12-31 | 28 | 45.4 | 45.0
|  |  | 宽=150 |  |  |  | 44.1
|  |  | 高=150 |  |  |  | 45.3
E1203-9 | 2-7区地下室顶板（17～26轴交2/N～F轴） | C35泵送P6 | 长=150 | 2018-12-3 | 2018-12-31 | 28 | 45.5 | 44.4
|  |  | 宽=150 |  |  |  | 43.4
|  |  | 高=150 |  |  |  | 44.3
E1203-10 | 2-7区地下室顶板（17～26轴交2/N～F轴） | C35泵送P6 | 长=150 | 2018-12-3 | 2018-12-31 | 28 | 44.1 | 43.6
|  |  | 宽=150 |  |  |  | 43.6
|  |  | 高=150 |  |  |  | 43.1
E1203-11 | 2-7区地下室顶板（17～26轴交2/N～F轴） | C35泵送P6 | 长=150 | 2018-12-3 | 2018-12-31 | 28 | 44.0 | 43.9
|  |  | 宽=150 |  |  |  | 43.1
|  |  | 高=150 |  |  |  | 44.4
A1221-1 | 2-5区地下室基础垫层（17～26轴交F～A轴） | C15泵送 | 长=150 | 2018-12-21 | 2019-1-18 | 28 | 18.7 | 19.1
|  |  | 宽=150 |  |  |  | 19.5
|  |  | 高=150 |  |  |  | 19.2
A1221-2 | 2-5区地下室基础垫层（17～26轴交F～A轴） | C15泵送 | 长=150 | 2018-12-21 | 2019-1-18 | 28 | 19.6 | 19.4
|  |  | 宽=150 |  |  |  | 19.0
|  |  | 高=150 |  |  |  | 19.6
A1221-3 | 2-5区地下室基础垫层（17～26轴交F～A轴） | C15泵送 | 长=150 | 2018-12-21 | 2019-1-18 | 28 | 19.2 | 19.4
|  |  | 宽=150 |  |  |  | 19.6
|  |  | 高=150 |  |  |  | 19.5
A1221-4 | 2-5区地下室基础垫层（17～26轴交F～A轴） | C15泵送 | 长=150 | 2018-12-21 | 2019-1-18 | 28 | 18.6 | 18.8
|  |  | 宽=150 |  |  |  | 19.0
|  |  | 高=150 |  |  |  | 18.7
A1221-5 | 2-5区地下室基础垫层（17～26轴交F～A轴） | C15泵送 | 长=150 | 2018-12-21 | 2019-1-18 | 28 | 19.5 | 19.4
|  |  | 宽=150 |  |  |  | 18.8
|  |  | 高=150 |  |  |  | 19.8
B1222-1 | 2-5区地下室防水保护层（17～26轴交F～A轴） | C20泵送 | 长=150 | 2018-12-22 | 2019-1-19 | 28 | 25.5 | 25.5
|  |  | 宽=150 |  |  |  | 26.0
|  |  | 高=150 |  |  |  | 25.0
B1222-2 | 2-5区地下室防水保护层（17～26轴交F～A轴） | C20泵送 | 长=150 | 2018-12-22 | 2019-1-19 | 28 | 26.2 | 26.3
|  |  | 宽=150 |  |  |  | 26.3
|  |  | 高=150 |  |  |  | 26.3
检验单位技术负责人： |  |  |  | 校核： |  |  | 检验：

## 8-3
佛山市三水区建友混凝土有限公司
标准养护混凝土试件抗压强度检验报告
GD-C3-523□□□
建设单位： | 佛山融展置业有限公司 |  |  | 检验单位：佛山市三水区建友混凝土有限公司试验室
工程名称： | 金融街佛山三水项目9号楼及其地下室 |  |  | 报告日期：2019.02.11
试 件 | 工程 部位 | 强 度 | 试 |  | 件 | 龄 | 个别强度 | 强度代表值
编 号 |  | 等 级 | 尺寸(mm) | 成型日期 | 破型日期 | 期 | (MPa) | (MPa)
I0114-1 | 2-5区地下室主楼墙柱（17～26轴交F～A轴） | C55泵送 | 长=150 | 2019-1-14 | 2019-2-11 | 28 | 68.3 | 68.2
|  |  | 宽=150 |  |  |  | 67.9
|  |  | 高=150 |  |  |  | 68.3
I0114-2 | 2-5区地下室主楼墙柱（17～26轴交F～A轴） | C55泵送 | 长=150 | 2019-1-14 | 2019-2-11 | 28 | 69.8 | 70.8
|  |  | 宽=150 |  |  |  | 71.3
|  |  | 高=150 |  |  |  | 71.2
I0114-3 | 2-5区地下室主楼墙柱（17～26轴交F～A轴） | C55泵送 | 长=150 | 2019-1-14 | 2019-2-11 | 28 | 70.6 | 70.2
|  |  | 宽=150 |  |  |  | 70.0
|  |  | 高=150 |  |  |  | 69.9
E0114-1 | 2-5区地下室车库墙柱（17～26轴交F～A轴） | C35泵送 | 长=150 | 2019-1-14 | 2019-2-11 | 28 | 45.8 | 45.0
|  |  | 宽=150 |  |  |  | 43.6
|  |  | 高=150 |  |  |  | 45.7
E0114-2 | 2-5区地下室车库墙柱（17～26轴交F～A轴） | C35泵送 | 长=150 | 2019-1-14 | 2019-2-11 | 28 | 44.0 | 44.1
|  |  | 宽=150 |  |  |  | 44.4
|  |  | 高=150 |  |  |  | 44.0
E0114-3 | 2-5区地下室车库墙柱（17～26轴交F～A轴） | C35泵送 | 长=150 | 2019-1-14 | 2019-2-11 | 28 | 43.1 | 44.4
|  |  | 宽=150 |  |  |  | 46.1
|  |  | 高=150 |  |  |  | 44.0
E0114-4 | 2-5区地下室车库墙柱（17～26轴交F～A轴） | C35泵送 | 长=150 | 2019-1-14 | 2019-2-11 | 28 | 43.2 | 44.0
|  |  | 宽=150 |  |  |  | 43.5
|  |  | 高=150 |  |  |  | 45.3
E0114-5 | 2-5区地下室车库墙柱（17～26轴交F～A轴） | C35泵送 | 长=150 | 2019-1-14 | 2019-2-11 | 28 | 44.8 | 45.6
|  |  | 宽=150 |  |  |  | 46.2
|  |  | 高=150 |  |  |  | 46.0
E0114-6 | 2-5区地下室顶板（17～26轴交F～A轴） | C35泵送P6 | 长=150 | 2019-1-14 | 2019-2-11 | 28 | 44.9 | 44.1
|  |  | 宽=150 |  |  |  | 43.5
|  |  | 高=150 |  |  |  | 43.9
E0114-7 | 2-5区地下室顶板（17～26轴交F～A轴） | C35泵送P6 | 长=150 | 2019-1-14 | 2019-2-11 | 28 | 43.8 | 44.2
|  |  | 宽=150 |  |  |  | 44.5
|  |  | 高=150 |  |  |  | 44.4
E0114-8 | 2-5区地下室顶板（17～26轴交F～A轴） | C35泵送P6 | 长=150 | 2019-1-14 | 2019-2-11 | 28 | 46.0 | 45.4
|  |  | 宽=150 |  |  |  | 45.4
|  |  | 高=150 |  |  |  | 45.0
E0114-9 | 2-5区地下室顶板（17～26轴交F～A轴） | C35泵送P6 | 长=150 | 2019-1-14 | 2019-2-11 | 28 | 44.8 | 44.7
|  |  | 宽=150 |  |  |  | 44.8
|  |  | 高=150 |  |  |  | 44.5
E0114-10 | 2-5区地下室顶板（17～26轴交F～A轴） | C35泵送P6 | 长=150 | 2019-1-14 | 2019-2-11 | 28 | 43.5 | 44.5
|  |  | 宽=150 |  |  |  | 45.0
|  |  | 高=150 |  |  |  | 44.9
E0114-11 | 2-5区地下室顶板（17～26轴交F～A轴） | C35泵送P6 | 长=150 | 2019-1-14 | 2019-2-11 | 28 | 45.2 | 44.3
|  |  | 宽=150 |  |  |  | 44.1
|  |  | 高=150 |  |  |  | 43.6
E0114-12 | 2-5区地下室顶板（17～26轴交F～A轴） | C35泵送P6 | 长=150 | 2019-1-14 | 2019-2-11 | 28 | 44.6 | 45.0
|  |  | 宽=150 |  |  |  | 45.0
|  |  | 高=150 |  |  |  | 45.5
检验单位技术负责人： |  |  |  | 校核： |  |  | 检验：

## 8-4
佛山市三水区建友混凝土有限公司
标准养护混凝土试件抗压强度检验报告
GD-C3-523□□□
建设单位： | 佛山融展置业有限公司 |  |  | 检验单位：佛山市三水区建友混凝土有限公司试验室
工程名称： | 金融街佛山三水项目9号楼及其地下室 |  |  | 报告日期：2019.02.11
试 件 | 工程 部位 | 强 度 | 试 |  | 件 | 龄 | 个别强度 | 强度代表值
编 号 |  | 等 级 | 尺寸(mm) | 成型日期 | 破型日期 | 期 | (MPa) | (MPa)
E0114-13 | 2-5区地下室顶板（17～26轴交F～A轴） | C35泵送P6 | 长=150 | 2019-1-14 | 2019-2-11 | 28 | 45.2 | 44.5
|  |  | 宽=150 |  |  |  | 44.7
|  |  | 高=150 |  |  |  | 43.6
|  | 以 |  | 空 | 白
下
检验单位技术负责人： |  |  |  | 校核： |  |  | 检验：

## 9-1
佛山市三水区建友混凝土有限公司
标准养护混凝土试件抗压强度检验报告
GD-C3-523□□□
建设单位： | 佛山融展置业有限公司 |  |  | 检验单位：佛山市三水区建友混凝土有限公司试验室
工程名称： | 金融街佛山三水项目10号楼及其地下室 |  |  | 报告日期：2019.01.21
试 件 | 工程 部位 | 强 度 | 试 |  | 件 | 龄 | 个别强度 | 强度代表值
编 号 |  | 等 级 | 尺寸(mm) | 成型日期 | 破型日期 | 期 | (MPa) | (MPa)
J1210-1 | 10-1#楼首层墙柱（10-1~10-13轴交10-A~10-M轴） | C60泵送 | 长=150 | 2018-12-10 | 2019-1-7 | 28 | 75.9 | 75.7
|  |  | 宽=150 |  |  |  | 76.1
|  |  | 高=150 |  |  |  | 75.1
J1210-2 | 10-1#楼首层墙柱（10-1~10-13轴交10-A~10-M轴） | C60泵送 | 长=150 | 2018-12-10 | 2019-1-7 | 28 | 74.9 | 75.5
|  |  | 宽=150 |  |  |  | 74.7
|  |  | 高=150 |  |  |  | 76.8
J1210-3 | 10-1#楼首层墙柱（10-1~10-13轴交10-A~10-M轴） | C60泵送 | 长=150 | 2018-12-10 | 2019-1-7 | 28 | 78.2 | 77.1
|  |  | 宽=150 |  |  |  | 75.4
|  |  | 高=150 |  |  |  | 77.8
D1210 | 10-1#楼二层梁板（10-1~10-13轴交10-A~10-M轴） | C30泵送 | 长=150 | 2018-12-10 | 2019-1-7 | 28 | 38.9 | 38.1
|  |  | 宽=150 |  |  |  | 37.5
|  |  | 高=150 |  |  |  | 38.0
J1220 | 10-1#楼二层墙柱（10-1~10-13轴交10-A~10-M轴） | C60泵送 | 长=150 | 2018-12-20 | 2019-1-17 | 28 | 78.0 | 77.4
|  |  | 宽=150 |  |  |  | 78.0
|  |  | 高=150 |  |  |  | 76.3
D1220 | 10-1#楼三层梁板（10-1~10-13轴交10-A~10-M轴） | C30泵送 | 长=150 | 2018-12-20 | 2019-1-17 | 28 | 38.9 | 38.2
|  |  | 宽=150 |  |  |  | 38.9
|  |  | 高=150 |  |  |  | 37.0
J1207-1 | 10-2#楼首层墙柱（10-13~10-27轴交10-A~10-M轴） | C60泵送 | 长=150 | 2018-12-7 | 2019-1-4 | 28 | 77.1 | 77.6
|  |  | 宽=150 |  |  |  | 77.3
|  |  | 高=150 |  |  |  | 78.5
J1207-2 | 10-2#楼首层墙柱（10-13~10-27轴交10-A~10-M轴） | C60泵送 | 长=150 | 2018-12-7 | 2019-1-4 | 28 | 76.3 | 76.9
|  |  | 宽=150 |  |  |  | 78.9
|  |  | 高=150 |  |  |  | 75.3
D1207-1 | 10-2#楼二层梁板（10-13~10-27轴交10-A~10-M轴） | C30泵送 | 长=150 | 2018-12-7 | 2019-1-4 | 28 | 37.5 | 38.4
|  |  | 宽=150 |  |  |  | 38.9
|  |  | 高=150 |  |  |  | 38.8
D1207-2 | 10-2#楼二层梁板（10-13~10-27轴交10-A~10-M轴） | C30泵送 | 长=150 | 2018-12-7 | 2019-1-4 | 28 | 39.0 | 38.6
|  |  | 宽=150 |  |  |  | 38.6
|  |  | 高=150 |  |  |  | 38.1
J1224-4 | 10-2#楼三层墙柱（10-13~10-27轴交10-A~10-M轴） | C60泵送 | 长=150 | 2018-12-24 | 2019-1-21 | 28 | 78.2 | 76.4
|  |  | 宽=150 |  |  |  | 74.9
|  |  | 高=150 |  |  |  | 76.0
D1224-4 | 10-2#楼四层梁板（10-13~10-27轴交10-A~10-M轴） | C30泵送 | 长=150 | 2018-12-24 | 2019-1-21 | 28 | 37.9 | 38.0
|  |  | 宽=150 |  |  |  | 37.0
|  |  | 高=150 |  |  |  | 39.1
|  | 以 |  | 空 | 白
下
检验单位技术负责人： |  |  |  | 校核： |  |  | 检验：

## 10-1
佛山市三水区建友混凝土有限公司
标准养护混凝土试件抗压强度检验报告
GD-C3-523□□□
建设单位： | 佛山融展置业有限公司 |  |  | 检验单位：佛山市三水区建友混凝土有限公司试验室
工程名称： | 金融街佛山三水项目11号楼及其地下室 |  |  | 报告日期：2019.02.03
试 件 | 工程 部位 | 强 度 | 试 |  | 件 | 龄 | 个别强度 | 强度代表值
编 号 |  | 等 级 | 尺寸(mm) | 成型日期 | 破型日期 | 期 | (MPa) | (MPa)
D1213-1 | 1-5区地下室基础承台及基础底板（9～18轴交F～A轴） | C30泵送P6 | 长=150 | 2018-12-13 | 2019-1-10 | 28 | 39.4 | 38.3
|  |  | 宽=150 |  |  |  | 37.6
|  |  | 高=150 |  |  |  | 37.8
D1213-2 | 1-5区地下室基础承台及基础底板（9～18轴交F～A轴） | C30泵送P6 | 长=150 | 2018-12-13 | 2019-1-10 | 28 | 39.4 | 38.7
|  |  | 宽=150 |  |  |  | 39.4
|  |  | 高=150 |  |  |  | 37.3
D1213-3 | 1-5区地下室基础承台及基础底板（9～18轴交F～A轴） | C30泵送P6 | 长=150 | 2018-12-13 | 2019-1-10 | 28 | 37.4 | 38.1
|  |  | 宽=150 |  |  |  | 39.1
|  |  | 高=150 |  |  |  | 37.8
D1213-4 | 1-5区地下室基础承台及基础底板（9～18轴交F～A轴） | C30泵送P6 | 长=150 | 2018-12-13 | 2019-1-10 | 28 | 37.5 | 38.4
|  |  | 宽=150 |  |  |  | 38.6
|  |  | 高=150 |  |  |  | 39.0
D1213-5 | 1-5区地下室基础承台及基础底板（9～18轴交F～A轴） | C30泵送P6 | 长=150 | 2018-12-13 | 2019-1-10 | 28 | 38.6 | 38.1
|  |  | 宽=150 |  |  |  | 37.9
|  |  | 高=150 |  |  |  | 37.7
D1213-6 | 1-5区地下室基础承台及基础底板（9～18轴交F～A轴） | C30泵送P6 | 长=150 | 2018-12-13 | 2019-1-10 | 28 | 39.1 | 38.7
|  |  | 宽=150 |  |  |  | 37.7
|  |  | 高=150 |  |  |  | 39.3
D1213-7 | 1-5区地下室基础承台及基础底板（9～18轴交F～A轴） | C30泵送P6 | 长=150 | 2018-12-13 | 2019-1-10 | 28 | 37.6 | 38.3
|  |  | 宽=150 |  |  |  | 39.4
|  |  | 高=150 |  |  |  | 37.8
D1213-8 | 1-5区地下室基础承台及基础底板（9～18轴交F～A轴） | C30泵送P6 | 长=150 | 2018-12-13 | 2019-1-10 | 28 | 38.9 | 38.7
|  |  | 宽=150 |  |  |  | 38.8
|  |  | 高=150 |  |  |  | 38.4
D1213-9 | 1-5区地下室基础承台及基础底板（9～18轴交F～A轴） | C30泵送P6 | 长=150 | 2018-12-13 | 2019-1-10 | 28 | 38.0 | 38.6
|  |  | 宽=150 |  |  |  | 39.0
|  |  | 高=150 |  |  |  | 38.9
D1213-10 | 1-5区地下室基础承台及基础底板（9～18轴交F～A轴） | C30泵送P6 | 长=150 | 2018-12-13 | 2019-1-10 | 28 | 37.9 | 37.4
|  |  | 宽=150 |  |  |  | 37.4
|  |  | 高=150 |  |  |  | 36.9
J0106-1 | 1-5区地下室墙柱（9～18轴交F～A轴） | C60泵送 | 长=150 | 2019-1-6 | 2019-2-3 | 28 | 78.6 | 77.2
|  |  | 宽=150 |  |  |  | 78.5
|  |  | 高=150 |  |  |  | 74.6
J0106-2 | 1-5区地下室墙柱（9～18轴交F～A轴） | C60泵送 | 长=150 | 2019-1-6 | 2019-2-3 | 28 | 78.5 | 76.7
|  |  | 宽=150 |  |  |  | 77.1
|  |  | 高=150 |  |  |  | 74.6
E0106-1 | 1-5区车库墙柱（9～18轴交F～A轴） | C35泵送 | 长=150 | 2019-1-6 | 2019-2-3 | 28 | 44.8 | 45.2
|  |  | 宽=150 |  |  |  | 44.8
|  |  | 高=150 |  |  |  | 45.9
E0106-2 | 1-5区车库墙柱（9～18轴交F～A轴） | C35泵送 | 长=150 | 2019-1-6 | 2019-2-3 | 28 | 45.8 | 44.9
|  |  | 宽=150 |  |  |  | 43.7
|  |  | 高=150 |  |  |  | 45.2
E0106-3 | 1-5区车库墙柱（9～18轴交F～A轴） | C35泵送 | 长=150 | 2019-1-6 | 2019-2-3 | 28 | 45.3 | 44.9
|  |  | 宽=150 |  |  |  | 43.5
|  |  | 高=150 |  |  |  | 45.8
检验单位技术负责人： |  |  |  | 校核： |  |  | 检验：

## 10-2
佛山市三水区建友混凝土有限公司
标准养护混凝土试件抗压强度检验报告
GD-C3-523□□□
建设单位： | 佛山融展置业有限公司 |  |  | 检验单位：佛山市三水区建友混凝土有限公司试验室
工程名称： | 金融街佛山三水项目11号楼及其地下室 |  |  | 报告日期：2019.02.03
试 件 | 工程 部位 | 强 度 | 试 |  | 件 | 龄 | 个别强度 | 强度代表值
编 号 |  | 等 级 | 尺寸(mm) | 成型日期 | 破型日期 | 期 | (MPa) | (MPa)
E0106-4 | 1-5区车库墙柱（9～18轴交F～A轴） | C35泵送 | 长=150 | 2019-1-6 | 2019-2-3 | 28 | 46.1 | 45.3
|  |  | 宽=150 |  |  |  | 45.6
|  |  | 高=150 |  |  |  | 44.2
E0106-5 | 1-5区地下室顶板（9～18轴交F～A轴） | C35泵送P6 | 长=150 | 2019-1-6 | 2019-2-3 | 28 | 45.7 | 44.2
|  |  | 宽=150 |  |  |  | 43.1
|  |  | 高=150 |  |  |  | 44.0
E0106-6 | 1-5区地下室顶板（9～18轴交F～A轴） | C35泵送P6 | 长=150 | 2019-1-6 | 2019-2-3 | 28 | 45.3 | 45.8
|  |  | 宽=150 |  |  |  | 45.7
|  |  | 高=150 |  |  |  | 46.2
E0106-7 | 1-5区地下室顶板（9～18轴交F～A轴） | C35泵送P6 | 长=150 | 2019-1-6 | 2019-2-3 | 28 | 43.6 | 43.5
|  |  | 宽=150 |  |  |  | 43.4
|  |  | 高=150 |  |  |  | 43.6
E0106-8 | 1-5区地下室顶板（9～18轴交F～A轴） | C35泵送P6 | 长=150 | 2019-1-6 | 2019-2-3 | 28 | 44.9 | 44.3
|  |  | 宽=150 |  |  |  | 43.9
|  |  | 高=150 |  |  |  | 44.1
E0106-9 | 1-5区地下室顶板（9～18轴交F～A轴） | C35泵送P6 | 长=150 | 2019-1-6 | 2019-2-3 | 28 | 44.3 | 45.0
|  |  | 宽=150 |  |  |  | 46.0
|  |  | 高=150 |  |  |  | 44.6
E0106-10 | 1-5区地下室顶板（9～18轴交F～A轴） | C35泵送P6 | 长=150 | 2019-1-6 | 2019-2-3 | 28 | 44.5 | 45.0
|  |  | 宽=150 |  |  |  | 45.5
|  |  | 高=150 |  |  |  | 45.2
|  | 以 |  | 空 | 白
下
检验单位技术负责人： |  |  |  | 校核： |  |  | 检验：