## 1-1
佛山市三水区建友混凝土有限公司
标准养护混凝土抗压强度计算表
GD-C1-334□□
工程名称：金融街佛山三水项目1号楼及其地下室
施工单位: 佛山融展置业有限公司
序号 | 项目 fcu，k |  | n | λ1 | λ2 | mfcu | fcu，min | Sfcu | mfcu- λ1 Sfcu | 0.85fcu，k | 0.9fcu，k | 0.95fcu，k | 1.15fcu，k
1 | C | 15 | 4 |  |  | 19.1 | 18.8 |  |  |  |  | 14.25 | 17.25
2 | C | 20 | 1 |  |  | 25.5 | 25.5 |  |  |  |  | 19.00 | 23.00
3 | C | 30 | 23 | 0.95 | 0.85 | 38.4 | 37.2 | 2.5 | 36.03 | 25.50
4 | C | 35 | 10 | 1.15 | 0.9 | 44.7 | 44.0 | 2.5 | 41.83 |  | 31.50
5 | C | 60 | 15 | 1.05 | 0.85 | 76.3 | 75.2 | 2.5 | 73.68 | 51.00
6
1 | 结 果 评 定 | C15：mfcu = 19.1＞λ₃·fcu,k =17.25;fcu，min = 18.8≥λ₄·fcu，k = 14.25，评定合格
2 |  | C20：mfcu = 25.5＞λ₃·fcu,k =23.00;fcu，min = 25.5≥λ₄·fcu，k = 19.00，评定合格
3 |  | C30：mfcu = 38.4＞fcu，k+λ₁·Sfcu =32.38;fcu，min = 37.2≥λ₂·fcu，k = 25.50，评定合格
4 |  | C35：mfcu = 44.7＞fcu，k+λ₁·Sfcu =37.88;fcu，min = 44.0≥λ₂·fcu，k = 31.50，评定合格
5 |  | C60：mfcu = 76.3＞fcu，k+λ₁·Sfcu =62.63;fcu，min = 75.2≥λ₂·fcu，k = 51.00，评定合格
6
单位工程负责人： |  |  |  |  | 复核： |  |  |  | 计算：

## 2-1
佛山市三水区建友混凝土有限公司
标准养护混凝土抗压强度计算表
GD-C1-334□□
工程名称：金融街佛山三水项目2号楼及其地下室
施工单位: 佛山融展置业有限公司
序号 | 项目 fcu，k |  | n | λ1 | λ2 | mfcu | fcu，min | Sfcu | mfcu- λ1 Sfcu | 0.85fcu，k | 0.9fcu，k | 0.95fcu，k | 1.15fcu，k
1 | C | 15 | 2 |  |  | 18.9 | 18.8 |  |  |  |  | 14.25 | 17.25
2 | C | 20 | 2 |  |  | 25.0 | 24.9 |  |  |  |  | 19.00 | 23.00
3 | C | 30 | 7 |  |  | 38.4 | 38.1 |  |  |  |  | 28.50 | 34.50
4 | C | 35 | 30 | 0.95 | 0.85 | 44.6 | 43.6 | 2.5 | 42.23 | 29.75
5 | C | 60 | 6 |  |  | 76.4 | 75.2 |  |  |  |  | 57.00 | 69.00
6
1 | 结 果 评 定 | C15：mfcu = 18.9＞λ₃·fcu,k =17.25;fcu，min = 18.8≥λ₄·fcu，k = 14.25，评定合格
2 |  | C20：mfcu = 25.0＞λ₃·fcu,k =23.00;fcu，min = 24.9≥λ₄·fcu，k = 19.00，评定合格
3 |  | C30：mfcu = 38.4＞λ₃·fcu,k =34.50;fcu，min = 38.1≥λ₄·fcu，k = 28.50，评定合格
4 |  | C35：mfcu = 44.6＞fcu，k+λ₁·Sfcu =37.38;fcu，min = 43.6≥λ₂·fcu，k = 29.75，评定合格
5 |  | C60：mfcu = 76.4＞λ₃·fcu,k =69.00;fcu，min = 75.2≥λ₄·fcu，k = 57.00，评定合格
6
单位工程负责人： |  |  |  |  | 复核： |  |  |  | 计算：

## 3-1
佛山市三水区建友混凝土有限公司
标准养护混凝土抗压强度计算表
GD-C1-334□□
工程名称：金融街佛山三水项目3号楼及其地下室
施工单位: 佛山融展置业有限公司
序号 | 项目 fcu，k |  | n | λ1 | λ2 | mfcu | fcu，min | Sfcu | mfcu- λ1 Sfcu | 0.85fcu，k | 0.9fcu，k | 0.95fcu，k | 1.15fcu，k
1 | C | 35 | 29 | 0.95 | 0.85 | 44.6 | 43.5 | 2.5 | 42.23 | 29.75
2 | C | 60 | 3 |  |  | 75.7 | 75.1 |  |  |  |  | 57.00 | 69.00
3
4
5
6
1 | 结 果 评 定 | C35：mfcu = 44.6＞fcu，k+λ₁·Sfcu =37.38;fcu，min = 43.5≥λ₂·fcu，k = 29.75，评定合格
2 |  | C60：mfcu = 75.7＞λ₃·fcu,k =69.00;fcu，min = 75.1≥λ₄·fcu，k = 57.00，评定合格
3
4
5
6
单位工程负责人： |  |  |  |  | 复核： |  |  |  | 计算：

## 4-1
佛山市三水区建友混凝土有限公司
标准养护混凝土抗压强度计算表
GD-C1-334□□
工程名称：金融街佛山三水项目5号楼及其地下室
施工单位: 佛山融展置业有限公司
序号 | 项目 fcu，k |  | n | λ1 | λ2 | mfcu | fcu，min | Sfcu | mfcu- λ1 Sfcu | 0.85fcu，k | 0.9fcu，k | 0.95fcu，k | 1.15fcu，k
1 | C | 30 | 13 | 1.15 | 0.9 | 38.3 | 37.7 | 2.5 | 35.43 |  | 27.00
2 | C | 35 | 15 | 1.05 | 0.85 | 44.7 | 43.8 | 2.5 | 42.08 | 29.75
3 | C | 60 | 2 |  |  | 76.0 | 75.5 |  |  |  |  | 57.00 | 69.00
4
5
6
1 | 结 果 评 定 | C30：mfcu = 38.3＞fcu，k+λ₁·Sfcu =32.88;fcu，min = 37.7≥λ₂·fcu，k = 27.00，评定合格
2 |  | C35：mfcu = 44.7＞fcu，k+λ₁·Sfcu =37.63;fcu，min = 43.8≥λ₂·fcu，k = 29.75，评定合格
3 |  | C60：mfcu = 76.0＞λ₃·fcu,k =69.00;fcu，min = 75.5≥λ₄·fcu，k = 57.00，评定合格
4
5
6
单位工程负责人： |  |  |  |  | 复核： |  |  |  | 计算：

## 5-1
佛山市三水区建友混凝土有限公司
标准养护混凝土抗压强度计算表
GD-C1-334□□
工程名称：金融街佛山三水项目6号楼及其地下室
施工单位: 佛山融展置业有限公司
序号 | 项目 fcu，k |  | n | λ1 | λ2 | mfcu | fcu，min | Sfcu | mfcu- λ1 Sfcu | 0.85fcu，k | 0.9fcu，k | 0.95fcu，k | 1.15fcu，k
1 | C | 20 | 2 |  |  | 25.5 | 25.4 |  |  |  |  | 19.00 | 23.00
2 | C | 30 | 10 | 1.15 | 0.9 | 38.1 | 37.4 | 2.5 | 35.23 |  | 27.00
3 | C | 35 | 10 | 1.15 | 0.9 | 44.9 | 44.2 | 2.5 | 42.03 |  | 31.50
4 | C | 60 | 4 |  |  | 76.9 | 75.9 |  |  |  |  | 57.00 | 69.00
5
6
1 | 结 果 评 定 | C20：mfcu = 25.5＞λ₃·fcu,k =23.00;fcu，min = 25.4≥λ₄·fcu，k = 19.00，评定合格
2 |  | C30：mfcu = 38.1＞fcu，k+λ₁·Sfcu =32.88;fcu，min = 37.4≥λ₂·fcu，k = 27.00，评定合格
3 |  | C35：mfcu = 44.9＞fcu，k+λ₁·Sfcu =37.88;fcu，min = 44.2≥λ₂·fcu，k = 31.50，评定合格
4 |  | C60：mfcu = 76.9＞λ₃·fcu,k =69.00;fcu，min = 75.9≥λ₄·fcu，k = 57.00，评定合格
5
6
单位工程负责人： |  |  |  |  | 复核： |  |  |  | 计算：

## 6-1
佛山市三水区建友混凝土有限公司
标准养护混凝土抗压强度计算表
GD-C1-334□□
工程名称：金融街佛山三水项目7号楼及其地下室
施工单位: 佛山融展置业有限公司
序号 | 项目 fcu，k |  | n | λ1 | λ2 | mfcu | fcu，min | Sfcu | mfcu- λ1 Sfcu | 0.85fcu，k | 0.9fcu，k | 0.95fcu，k | 1.15fcu，k
1 | C | 20 | 2 |  |  | 25.3 | 25.2 |  |  |  |  | 19.00 | 23.00
2 | C | 30 | 2 |  |  | 38.5 | 38.4 |  |  |  |  | 28.50 | 34.50
3 | C | 35 | 5 |  |  | 44.4 | 44.0 |  |  |  |  | 33.25 | 40.25
4 | C | 60 | 5 |  |  | 76.6 | 75.0 |  |  |  |  | 57.00 | 69.00
5
6
1 | 结 果 评 定 | C20：mfcu = 25.3＞λ₃·fcu,k =23.00;fcu，min = 25.2≥λ₄·fcu，k = 19.00，评定合格
2 |  | C30：mfcu = 38.5＞λ₃·fcu,k =34.50;fcu，min = 38.4≥λ₄·fcu，k = 28.50，评定合格
3 |  | C35：mfcu = 44.4＞λ₃·fcu,k =40.25;fcu，min = 44.0≥λ₄·fcu，k = 33.25，评定合格
4 |  | C60：mfcu = 76.6＞λ₃·fcu,k =69.00;fcu，min = 75.0≥λ₄·fcu，k = 57.00，评定合格
5
6
单位工程负责人： |  |  |  |  | 复核： |  |  |  | 计算：

## 7-1
佛山市三水区建友混凝土有限公司
标准养护混凝土抗压强度计算表
GD-C1-334□□
工程名称：金融街佛山三水项目8号楼及其地下室
施工单位: 佛山融展置业有限公司
序号 | 项目 fcu，k |  | n | λ1 | λ2 | mfcu | fcu，min | Sfcu | mfcu- λ1 Sfcu | 0.85fcu，k | 0.9fcu，k | 0.95fcu，k | 1.15fcu，k
1 | C | 30 | 7 |  |  | 38.1 | 37.7 |  |  |  |  | 28.50 | 34.50
2 | C | 50 | 7 |  |  | 63.8 | 62.9 |  |  |  |  | 47.50 | 57.50
3
4
5
6
1 | 结 果 评 定 | C30：mfcu = 38.1＞λ₃·fcu,k =34.50;fcu，min = 37.7≥λ₄·fcu，k = 28.50，评定合格
2 |  | C50：mfcu = 63.8＞λ₃·fcu,k =57.50;fcu，min = 62.9≥λ₄·fcu，k = 47.50，评定合格
3
4
5
6
单位工程负责人： |  |  |  |  | 复核： |  |  |  | 计算：

## 8-1
佛山市三水区建友混凝土有限公司
标准养护混凝土抗压强度计算表
GD-C1-334□□
工程名称：金融街佛山三水项目9号楼及其地下室
施工单位: 佛山融展置业有限公司
序号 | 项目 fcu，k |  | n | λ1 | λ2 | mfcu | fcu，min | Sfcu | mfcu- λ1 Sfcu | 0.85fcu，k | 0.9fcu，k | 0.95fcu，k | 1.15fcu，k
1 | C | 15 | 9 |  |  | 19.2 | 18.8 |  |  |  |  | 14.25 | 17.25
2 | C | 20 | 2 |  |  | 25.9 | 25.5 |  |  |  |  | 19.00 | 23.00
3 | C | 30 | 8 |  |  | 38.1 | 37.5 |  |  |  |  | 28.50 | 34.50
4 | C | 35 | 24 | 0.95 | 0.85 | 44.5 | 43.5 | 2.5 | 42.13 | 29.75
5 | C | 55 | 3 |  |  | 69.7 | 68.2 |  |  |  |  | 52.25 | 63.25
6
1 | 结 果 评 定 | C15：mfcu = 19.2＞λ₃·fcu,k =17.25;fcu，min = 18.8≥λ₄·fcu，k = 14.25，评定合格
2 |  | C20：mfcu = 25.9＞λ₃·fcu,k =23.00;fcu，min = 25.5≥λ₄·fcu，k = 19.00，评定合格
3 |  | C30：mfcu = 38.1＞λ₃·fcu,k =34.50;fcu，min = 37.5≥λ₄·fcu，k = 28.50，评定合格
4 |  | C35：mfcu = 44.5＞fcu，k+λ₁·Sfcu =37.38;fcu，min = 43.5≥λ₂·fcu，k = 29.75，评定合格
5 |  | C55：mfcu = 69.7＞λ₃·fcu,k =63.25;fcu，min = 68.2≥λ₄·fcu，k = 52.25，评定合格
6
单位工程负责人： |  |  |  |  | 复核： |  |  |  | 计算：

## 9-1
佛山市三水区建友混凝土有限公司
标准养护混凝土抗压强度计算表
GD-C1-334□□
工程名称：金融街佛山三水项目10号楼及其地下室
施工单位: 佛山融展置业有限公司
序号 | 项目 fcu，k |  | n | λ1 | λ2 | mfcu | fcu，min | Sfcu | mfcu- λ1 Sfcu | 0.85fcu，k | 0.9fcu，k | 0.95fcu，k | 1.15fcu，k
1 | C | 30 | 5 |  |  | 38.3 | 38.0 |  |  |  |  | 28.50 | 34.50
2 | C | 60 | 7 |  |  | 76.7 | 75.5 |  |  |  |  | 57.00 | 69.00
3
4
5
6
1 | 结 果 评 定 | C30：mfcu = 38.3＞λ₃·fcu,k =34.50;fcu，min = 38.0≥λ₄·fcu，k = 28.50，评定合格
2 |  | C60：mfcu = 76.7＞λ₃·fcu,k =69.00;fcu，min = 75.5≥λ₄·fcu，k = 57.00，评定合格
3
4
5
6
单位工程负责人： |  |  |  |  | 复核： |  |  |  | 计算：

## 10-1
佛山市三水区建友混凝土有限公司
标准养护混凝土抗压强度计算表
GD-C1-334□□
工程名称：金融街佛山三水项目11号楼及其地下室
施工单位: 佛山融展置业有限公司
序号 | 项目 fcu，k |  | n | λ1 | λ2 | mfcu | fcu，min | Sfcu | mfcu- λ1 Sfcu | 0.85fcu，k | 0.9fcu，k | 0.95fcu，k | 1.15fcu，k
1 | C | 30 | 10 | 1.15 | 0.9 | 38.3 | 37.4 | 2.5 | 35.43 |  | 27.00
2 | C | 35 | 10 | 1.15 | 0.9 | 44.8 | 43.5 | 2.5 | 41.93 |  | 31.50
3 | C | 60 | 2 |  |  | 77.0 | 76.7 |  |  |  |  | 57.00 | 69.00
4
5
6
1 | 结 果 评 定 | C30：mfcu = 38.3＞fcu，k+λ₁·Sfcu =32.88;fcu，min = 37.4≥λ₂·fcu，k = 27.00，评定合格
2 |  | C35：mfcu = 44.8＞fcu，k+λ₁·Sfcu =37.88;fcu，min = 43.5≥λ₂·fcu，k = 31.50，评定合格
3 |  | C60：mfcu = 77.0＞λ₃·fcu,k =69.00;fcu，min = 76.7≥λ₄·fcu，k = 57.00，评定合格
4
5
6
单位工程负责人： |  |  |  |  | 复核： |  |  |  | 计算：