## 1-1
混凝土配合比设计报告
建设单位：佛山融展置业有限公司 | [6 empty] | 设计单位：三水区建友混凝土有限公司
工程名称：金融街佛山三水项目1号楼及其地下室 | [6 empty] | 试验规格:JGJ55-2011
发报告日期：2018.09.20 | [6 empty] | 编号:JianYou2017B15
构件 | 技术设计参数 |  |  |  |  | 施工条件 |  | 配合比设计参数
| 名称（环境条件） |  | 强度等级 | 抗渗等级 | 断面尺寸 | 坍落度(mm) | 浇筑方法 | 标准差(MPa) | 配制强度(MPa)
情况 | 泵送砼 |  | C15 | / | / | 175±25mm | 直卸 | 2.0 | 18.3
原 | 水 | 品种 | 标号 | 生产厂名 | 水泥编号 | 3d抗折强度（MPa） | 28d抗折强度（MPa） | 3d抗压强度（MPa） | 28d抗压强度（MPa）
材 | 泥 | P.O | 42.5R | 桥牌水泥厂 | 08A119 | 5.7 | 8.6 | 28 | 51.5
料 | 砂 | 生产厂家 | 级配区 | 细度模数 | 表观密度(kg/m³) | 堆积密度(kg/m³) |  | 含泥量 | 含水量(%)
检 |  | 四会胥江 | Ⅱ 区 | 2.8 | 2758 | 1515 | 0.1 | 0.6 | 6.1
验 | 石 | 生产厂家 | 品种 | 规格(mm) | 针片状颗粒含量(%) | 压碎指标 | 堆积密度 | 含泥量 | 含水量(%)
结 |  | 丰鸿石业 | 花岗岩 | 2018-05-25 | 4.8 | 7.856529 | 1508 | 0.8 | 0.9
果 | 掺合料 | 品种 | 等级 | 掺量及方式 | 外加剂 | 名称 | 掺量(%) | 浓度(%) | 用水来源
|  | 粉煤灰 | Ⅱ级 | 超量取代 |  | LS-JS(B) | 2.0 | 12.0 | 自来水
干 | 水胶比 | 质 量 比 |  | 材 料 用 量
料 |  |  |  | 水 泥 | 掺合料 | 砂 | 石 | 水 | 外加剂
配 | 0.63 | 1 ：0.43 ：3.92 ：4.79 ：0.90 |  | 210 | 90 | 823 | 1006 | 190 | 6.0 | /
合 | 砂率 | 坍落度 | 质量密度 | 抗 压 | 7d | 28d | 备 | 在恒温20±2℃情况下
比 | 45.0% | 175±25mm | 2325 | 强 度 | 14.6 | 21.2 | 注
施 | 水胶比 | 质 量 比 |  | 材 料 用 量
工 |  |  |  | 水 泥 | 掺合料 | 砂 | 石 | 水 | 外加剂
配 | 0.44 | 1 ：0.43 ：4.16 ：4.83 ：0.62 |  | 210 | 90 | 873 | 1015 | 131 | 6.0 | /
合 | 砂率 | 坍落度 | 质量密度 | 抗 压 | 7d | 28d | 备 | 在恒温20±2℃情况下
比 | 46.2% | 175±25mm | 2325 | 强 度 | 13.9 | 22.4 | 注
技术负责人: |  |  |  | 校核: |  |  | 试验:

## 1-2
混凝土配合比设计报告
建设单位：佛山融展置业有限公司 | [6 empty] | 设计单位：三水区建友混凝土有限公司
工程名称：金融街佛山三水项目1号楼及其地下室 | [6 empty] | 试验规格:JGJ55-2011
发报告日期：2018.09.20 | [6 empty] | 编号:JianYou2017B20
构件 | 技术设计参数 |  |  |  |  | 施工条件 |  | 配合比设计参数
| 名称（环境条件） |  | 强度等级 | 抗渗等级 | 断面尺寸 | 坍落度(mm) | 浇筑方法 | 标准差(MPa) | 配制强度(MPa)
情况 | 泵送砼 |  | C20 | / | / | 175±25mm | 直卸 | 3.0 | 24.9
原 | 水 | 品种 | 标号 | 生产厂名 | 水泥编号 | 3d抗折强度（MPa） | 28d抗折强度（MPa） | 3d抗压强度（MPa） | 28d抗压强度（MPa）
材 | 泥 | P.O | 42.5R | 桥牌水泥厂 | 08A119 | 5.7 | 8.6 | 28 | 51.5
料 | 砂 | 生产厂家 | 级配区 | 细度模数 | 表观密度(kg/m³) | 堆积密度(kg/m³) |  | 含泥量 | 含水量(%)
检 |  | 四会胥江 | Ⅱ 区 | 2.6 | 2757 | 1500 | 0.1 | 0.6 | 6.1
验 | 石 | 生产厂家 | 品种 | 规格(mm) | 针片状颗粒含量(%) | 压碎指标 | 堆积密度 | 含泥量 | 含水量(%)
结 |  | 丰鸿石业 | 花岗岩 | 2018-05-25 | 4.6 | 6.014475 | 1523 | 0.8 | 0.9
果 | 掺合料 | 品种 | 等级 | 掺量及方式 | 外加剂 | 名称 | 掺量(%) | 浓度(%) | 用水来源
|  | 粉煤灰 | Ⅱ级 | 超量取代 |  | LS-JS(B) | 2.0 | 10.9 | 自来水
干 | 水胶比 | 质 量 比 |  | 材 料 用 量
料 |  |  |  | 水 泥 | 掺合料 | 砂 | 石 | 水 | 外加剂
配 | 0.53 | 1 ：0.41 ：3.51 ：4.57 ：0.75 |  | 227 | 93 | 796 | 1038 | 170 | 6.4 | /
合 | 砂率 | 坍落度 | 质量密度 | 抗 压 | 7d | 28d | 备 | 在恒温20±2℃情况下
比 | 43.4% | 175±25mm | 2330 | 强 度 | 19.5 | 27.5 | 注
施 | 水胶比 | 质 量 比 |  | 材 料 用 量
工 |  |  |  | 水 泥 | 掺合料 | 砂 | 石 | 水 | 外加剂
配 | 0.35 | 1 ：0.41 ：3.72 ：4.61 ：0.49 |  | 227 | 93 | 845 | 1047 | 112 | 6.4 | /
合 | 砂率 | 坍落度 | 质量密度 | 抗 压 | 7d | 28d | 备 | 在恒温20±2℃情况下
比 | 44.7% | 175±25mm | 2330 | 强 度 | 16.3 | 29.8 | 注
技术负责人: |  |  |  | 校核: |  |  | 试验:

## 1-3
混凝土配合比设计报告
建设单位：佛山融展置业有限公司 | [6 empty] | 设计单位：三水区建友混凝土有限公司
工程名称：金融街佛山三水项目1号楼及其地下室 | [6 empty] | 试验规格:JGJ55-2011
发报告日期：2018.09.20 | [6 empty] | 编号:JianYou2017P6B30
构件 | 技术设计参数 |  |  |  |  | 施工条件 |  | 配合比设计参数
| 名称（环境条件） |  | 强度等级 | 抗渗等级 | 断面尺寸 | 坍落度(mm) | 浇筑方法 | 标准差(MPa) | 配制强度(MPa)
情况 | 泵送砼 |  | C30 | P6 | / | 160±25mm | 直卸 | 4.0 | 36.6
原 | 水 | 品种 | 标号 | 生产厂名 | 水泥编号 | 3d抗折强度（MPa） | 28d抗折强度（MPa） | 3d抗压强度（MPa） | 28d抗压强度（MPa）
材 | 泥 | P.O | 42.5R | 桥牌水泥厂 | 08A119 | 5.7 | 8.6 | 28 | 51.5
料 | 砂 | 生产厂家 | 级配区 | 细度模数 | 表观密度(kg/m³) | 堆积密度(kg/m³) |  | 含泥量 | 含水量(%)
检 |  | 四会胥江 | Ⅱ 区 | 2.9 | 2703 | 1440 | 0.1 | 0.6 | 6.1
验 | 石 | 生产厂家 | 品种 | 规格(mm) | 针片状颗粒含量(%) | 压碎指标 | 堆积密度 | 含泥量 | 含水量(%)
结 |  | 丰鸿石业 | 花岗岩 | 2018-05-25 | 4.7 | 6.333494 | 1519 | 0.8 | 0.9
果 | 掺合料 | 品种 | 等级 | 掺量及方式 | 外加剂 | 名称 | 掺量(%) | 浓度(%) | 用水来源
|  | 粉煤灰 | Ⅱ级 | 超量取代 |  | LS-JS(B) | 2.0 | 11.5 | 自来水
干 | 水胶比 | 质 量 比 |  | 材 料 用 量
料 |  |  |  | 水 泥 | 掺合料 | 砂 | 石 | 水 | 外加剂
配 | 0.46 | 1 ：0.24 ：2.52 ：3.40 ：0.56 |  | 302 | 71 | 762 | 1027 | 170 | 7.5 | /
合 | 砂率 | 坍落度 | 质量密度 | 抗 压 | 7d | 28d | 备 | 在恒温20±2℃情况下
比 | 42.6% | 160±25mm | 2340 | 强 度 | 25.7 | 43.1 | 注
施 | 水胶比 | 质 量 比 |  | 材 料 用 量
工 |  |  |  | 水 泥 | 掺合料 | 砂 | 石 | 水 | 外加剂
配 | 0.31 | 1 ：0.24 ：2.68 ：3.43 ：0.38 |  | 302 | 71 | 808 | 1036 | 115 | 7.5 | /
合 | 砂率 | 坍落度 | 质量密度 | 抗 压 | 7d | 28d | 备 | 在恒温20±2℃情况下
比 | 43.8% | 160±25mm | 2340 | 强 度 | 24.5 | 44.1 | 注
技术负责人: |  |  |  | 校核: |  |  | 试验:

## 1-4
混凝土配合比设计报告
建设单位：佛山融展置业有限公司 | [6 empty] | 设计单位：三水区建友混凝土有限公司
工程名称：金融街佛山三水项目1号楼及其地下室 | [6 empty] | 试验规格:JGJ55-2011
发报告日期：2018.09.20 | [6 empty] | 编号:JianYou2017B60
构件 | 技术设计参数 |  |  |  |  | 施工条件 |  | 配合比设计参数
| 名称（环境条件） |  | 强度等级 | 抗渗等级 | 断面尺寸 | 坍落度(mm) | 浇筑方法 | 标准差(MPa) | 配制强度(MPa)
情况 | 泵送砼 |  | C60 | / | / | 175±25mm | 直卸 | 6.5 | 70.7
原 | 水 | 品种 | 标号 | 生产厂名 | 水泥编号 | 3d抗折强度（MPa） | 28d抗折强度（MPa） | 3d抗压强度（MPa） | 28d抗压强度（MPa）
材 | 泥 | P.O | 42.5R | 桥牌水泥厂 | 08A119 | 5.7 | 8.6 | 28 | 51.5
料 | 砂 | 生产厂家 | 级配区 | 细度模数 | 表观密度(kg/m³) | 堆积密度(kg/m³) |  | 含泥量 | 含水量(%)
检 |  | 四会胥江 | Ⅱ 区 | 2.4 | 2635 | 1453 | 0.1 | 0.6 | 6.1
验 | 石 | 生产厂家 | 品种 | 规格(mm) | 针片状颗粒含量(%) | 压碎指标 | 堆积密度 | 含泥量 | 含水量(%)
结 |  | 丰鸿石业 | 花岗岩 | 2018-05-25 | 4.6 | 7.088463 | 1444 | 0.8 | 0.9
果 | 掺合料 | 品种 | 等级 | 掺量及方式 | 外加剂 | 名称 | 掺量(%) | 浓度(%) | 用水来源
|  | 粉煤灰 | Ⅱ级 | 超量取代 |  | LS-JS(B) | 2.8 | 11.4 | 自来水
干 | 水胶比 | 质 量 比 |  | 材 料 用 量
料 |  |  |  | 水 泥 | 掺合料 | 砂 | 石 | 水 | 外加剂
配 | 0.29 | 1 ：0.20 ：1.25 ：2.18 ：0.35 |  | 477 | 95 | 595 | 1042 | 165 | 16.0 | /
合 | 砂率 | 坍落度 | 质量密度 | 抗 压 | 7d | 28d | 备 | 在恒温20±2℃情况下
比 | 36.3% | 175±25mm | 2390 | 强 度 | 55.8 | 89.4 | 注
施 | 水胶比 | 质 量 比 |  | 材 料 用 量
工 |  |  |  | 水 泥 | 掺合料 | 砂 | 石 | 水 | 外加剂
配 | 0.21 | 1 ：0.20 ：1.32 ：2.20 ：0.25 |  | 477 | 95 | 631 | 1051 | 120 | 16.0 | /
合 | 砂率 | 坍落度 | 质量密度 | 抗 压 | 7d | 28d | 备 | 在恒温20±2℃情况下
比 | 37.5% | 175±25mm | 2390 | 强 度 | 52.5 | 87.6 | 注
技术负责人: |  |  |  | 校核: |  |  | 试验:

## 1-5
混凝土配合比设计报告
建设单位：佛山融展置业有限公司 | [6 empty] | 设计单位：三水区建友混凝土有限公司
工程名称：金融街佛山三水项目1号楼及其地下室 | [6 empty] | 试验规格:JGJ55-2011
发报告日期：2018.09.20 | [6 empty] | 编号:JianYou2017B35
构件 | 技术设计参数 |  |  |  |  | 施工条件 |  | 配合比设计参数
| 名称（环境条件） |  | 强度等级 | 抗渗等级 | 断面尺寸 | 坍落度(mm) | 浇筑方法 | 标准差(MPa) | 配制强度(MPa)
情况 | 泵送砼 |  | C35 | / | / | 175±25mm | 直卸 | 4.5 | 42.4
原 | 水 | 品种 | 标号 | 生产厂名 | 水泥编号 | 3d抗折强度（MPa） | 28d抗折强度（MPa） | 3d抗压强度（MPa） | 28d抗压强度（MPa）
材 | 泥 | P.O | 42.5R | 桥牌水泥厂 | 08A119 | 5.7 | 8.6 | 28 | 51.5
料 | 砂 | 生产厂家 | 级配区 | 细度模数 | 表观密度(kg/m³) | 堆积密度(kg/m³) |  | 含泥量 | 含水量(%)
检 |  | 四会胥江 | Ⅱ 区 | 2.6 | 2744 | 1431 | 0.1 | 0.6 | 6.1
验 | 石 | 生产厂家 | 品种 | 规格(mm) | 针片状颗粒含量(%) | 压碎指标 | 堆积密度 | 含泥量 | 含水量(%)
结 |  | 丰鸿石业 | 花岗岩 | 2018-05-25 | 4.9 | 7.502473 | 1538 | 0.8 | 0.9
果 | 掺合料 | 品种 | 等级 | 掺量及方式 | 外加剂 | 名称 | 掺量(%) | 浓度(%) | 用水来源
|  | 粉煤灰 | Ⅱ级 | 超量取代 |  | LS-JS(B) | 2.0 | 10.9 | 自来水
干 | 水胶比 | 质 量 比 |  | 材 料 用 量
料 |  |  |  | 水 泥 | 掺合料 | 砂 | 石 | 水 | 外加剂
配 | 0.42 | 1 ：0.26 ：2.35 ：3.22 ：0.54 |  | 317 | 84 | 744 | 1022 | 170 | 8.0 | /
合 | 砂率 | 坍落度 | 质量密度 | 抗 压 | 7d | 28d | 备 | 在恒温20±2℃情况下
比 | 42.1% | 175±25mm | 2345 | 强 度 | 30.6 | 51.2 | 注
施 | 水胶比 | 质 量 比 |  | 材 料 用 量
工 |  |  |  | 水 泥 | 掺合料 | 砂 | 石 | 水 | 外加剂
配 | 0.29 | 1 ：0.26 ：2.49 ：3.25 ：0.37 |  | 317 | 84 | 789 | 1031 | 116 | 8.0 | /
合 | 砂率 | 坍落度 | 质量密度 | 抗 压 | 7d | 28d | 备 | 在恒温20±2℃情况下
比 | 43.4% | 175±25mm | 2345 | 强 度 | 32.5 | 42.9 | 注
技术负责人: |  |  |  | 校核: |  |  | 试验:

## 1-6
混凝土配合比设计报告
建设单位：佛山融展置业有限公司 | [6 empty] | 设计单位：三水区建友混凝土有限公司
工程名称：金融街佛山三水项目1号楼及其地下室 | [6 empty] | 试验规格:JGJ55-2011
发报告日期：2018.09.20 | [6 empty] | 编号:JianYou2017P6B35
构件 | 技术设计参数 |  |  |  |  | 施工条件 |  | 配合比设计参数
| 名称（环境条件） |  | 强度等级 | 抗渗等级 | 断面尺寸 | 坍落度(mm) | 浇筑方法 | 标准差(MPa) | 配制强度(MPa)
情况 | 泵送砼 |  | C35 | P6 | / | 160±25mm | 直卸 | 4.5 | 42.4
原 | 水 | 品种 | 标号 | 生产厂名 | 水泥编号 | 3d抗折强度（MPa） | 28d抗折强度（MPa） | 3d抗压强度（MPa） | 28d抗压强度（MPa）
材 | 泥 | P.O | 42.5R | 桥牌水泥厂 | 08A119 | 5.7 | 8.6 | 28 | 51.5
料 | 砂 | 生产厂家 | 级配区 | 细度模数 | 表观密度(kg/m³) | 堆积密度(kg/m³) |  | 含泥量 | 含水量(%)
检 |  | 四会胥江 | Ⅱ 区 | 2.9 | 2769 | 1501 | 0.1 | 0.6 | 6.1
验 | 石 | 生产厂家 | 品种 | 规格(mm) | 针片状颗粒含量(%) | 压碎指标 | 堆积密度 | 含泥量 | 含水量(%)
结 |  | 丰鸿石业 | 花岗岩 | 2018-05-25 | 4.7 | 6.48256 | 1460 | 0.8 | 0.9
果 | 掺合料 | 品种 | 等级 | 掺量及方式 | 外加剂 | 名称 | 掺量(%) | 浓度(%) | 用水来源
|  | 粉煤灰 | Ⅱ级 | 超量取代 |  | LS-JS(B) | 2.0 | 11.0 | 自来水
干 | 水胶比 | 质 量 比 |  | 材 料 用 量
料 |  |  |  | 水 泥 | 掺合料 | 砂 | 石 | 水 | 外加剂
配 | 0.42 | 1 ：0.20 ：2.24 ：3.08 ：0.51 |  | 332 | 68 | 744 | 1023 | 170 | 8.0 | /
合 | 砂率 | 坍落度 | 质量密度 | 抗 压 | 7d | 28d | 备 | 在恒温20±2℃情况下
比 | 42.1% | 160±25mm | 2345 | 强 度 | 33.8 | 46.9 | 注
施 | 水胶比 | 质 量 比 |  | 材 料 用 量
工 |  |  |  | 水 泥 | 掺合料 | 砂 | 石 | 水 | 外加剂
配 | 0.29 | 1 ：0.20 ：2.38 ：3.11 ：0.35 |  | 332 | 68 | 789 | 1032 | 116 | 8.0 | /
合 | 砂率 | 坍落度 | 质量密度 | 抗 压 | 7d | 28d | 备 | 在恒温20±2℃情况下
比 | 43.3% | 160±25mm | 2345 | 强 度 | 30.6 | 46.1 | 注
技术负责人: |  |  |  | 校核: |  |  | 试验:

## 1-7
混凝土配合比设计报告
建设单位：佛山融展置业有限公司 | [6 empty] | 设计单位：三水区建友混凝土有限公司
工程名称：金融街佛山三水项目1号楼及其地下室 | [6 empty] | 试验规格:JGJ55-2011
发报告日期：2018.09.20 | [6 empty] | 编号:JianYou2017B30
构件 | 技术设计参数 |  |  |  |  | 施工条件 |  | 配合比设计参数
| 名称（环境条件） |  | 强度等级 | 抗渗等级 | 断面尺寸 | 坍落度(mm) | 浇筑方法 | 标准差(MPa) | 配制强度(MPa)
情况 | 泵送砼 |  | C30 | / | / | 175±25mm | 直卸 | 4.0 | 36.6
原 | 水 | 品种 | 标号 | 生产厂名 | 水泥编号 | 3d抗折强度（MPa） | 28d抗折强度（MPa） | 3d抗压强度（MPa） | 28d抗压强度（MPa）
材 | 泥 | P.O | 42.5R | 桥牌水泥厂 | 08A119 | 5.7 | 8.6 | 28 | 51.5
料 | 砂 | 生产厂家 | 级配区 | 细度模数 | 表观密度(kg/m³) | 堆积密度(kg/m³) |  | 含泥量 | 含水量(%)
检 |  | 四会胥江 | Ⅱ 区 | 2.4 | 2749 | 1437 | 0.1 | 0.6 | 6.1
验 | 石 | 生产厂家 | 品种 | 规格(mm) | 针片状颗粒含量(%) | 压碎指标 | 堆积密度 | 含泥量 | 含水量(%)
结 |  | 丰鸿石业 | 花岗岩 | 2018-05-25 | 4.5 | 6.60588 | 1490 | 0.8 | 0.9
果 | 掺合料 | 品种 | 等级 | 掺量及方式 | 外加剂 | 名称 | 掺量(%) | 浓度(%) | 用水来源
|  | 粉煤灰 | Ⅱ级 | 超量取代 |  | LS-JS(B) | 2.0 | 11.2 | 自来水
干 | 水胶比 | 质 量 比 |  | 材 料 用 量
料 |  |  |  | 水 泥 | 掺合料 | 砂 | 石 | 水 | 外加剂
配 | 0.46 | 1 ：0.30 ：2.66 ：3.58 ：0.59 |  | 287 | 86 | 762 | 1027 | 170 | 7.5 | /
合 | 砂率 | 坍落度 | 质量密度 | 抗 压 | 7d | 28d | 备 | 在恒温20±2℃情况下
比 | 42.6% | 175±25mm | 2340 | 强 度 | 27.8 | 43.1 | 注
施 | 水胶比 | 质 量 比 |  | 材 料 用 量
工 |  |  |  | 水 泥 | 掺合料 | 砂 | 石 | 水 | 外加剂
配 | 0.31 | 1 ：0.30 ：2.82 ：3.61 ：0.40 |  | 287 | 86 | 808 | 1036 | 115 | 7.5 | /
合 | 砂率 | 坍落度 | 质量密度 | 抗 压 | 7d | 28d | 备 | 在恒温20±2℃情况下
比 | 43.8% | 175±25mm | 2340 | 强 度 | 26.9 | 38.5 | 注
技术负责人: |  |  |  | 校核: |  |  | 试验:

## 2-1
混凝土配合比设计报告
建设单位：佛山融展置业有限公司 | [6 empty] | 设计单位：三水区建友混凝土有限公司
工程名称：金融街佛山三水项目2号楼及其地下室 | [6 empty] | 试验规格:JGJ55-2011
发报告日期：2018.07.01 | [6 empty] | 编号:JianYou2017B15
构件 | 技术设计参数 |  |  |  |  | 施工条件 |  | 配合比设计参数
| 名称（环境条件） |  | 强度等级 | 抗渗等级 | 断面尺寸 | 坍落度(mm) | 浇筑方法 | 标准差(MPa) | 配制强度(MPa)
情况 | 泵送砼 |  | C15 | / | / | 175±25mm | 直卸 | 2.0 | 18.3
原 | 水 | 品种 | 标号 | 生产厂名 | 水泥编号 | 3d抗折强度（MPa） | 28d抗折强度（MPa） | 3d抗压强度（MPa） | 28d抗压强度（MPa）
材 | 泥 | P.O | 42.5R | 桥牌水泥厂 | 06A093 | 5.8 | 8.9 | 29.1 | 53.1
料 | 砂 | 生产厂家 | 级配区 | 细度模数 | 表观密度(kg/m³) | 堆积密度(kg/m³) |  | 含泥量 | 含水量(%)
检 |  | 四会胥江 | Ⅱ 区 | 2.9 | 2648 | 1547 | 0.1 | 0.6 | 6.1
验 | 石 | 生产厂家 | 品种 | 规格(mm) | 针片状颗粒含量(%) | 压碎指标 | 堆积密度 | 含泥量 | 含水量(%)
结 |  | 丰鸿石业 | 花岗岩 | 2018-05-25 | 4.7 | 6.839445 | 1525 | 0.8 | 0.9
果 | 掺合料 | 品种 | 等级 | 掺量及方式 | 外加剂 | 名称 | 掺量(%) | 浓度(%) | 用水来源
|  | 粉煤灰 | Ⅱ级 | 超量取代 |  | LS-JS(B) | 2.0 | 10.4 | 自来水
干 | 水胶比 | 质 量 比 |  | 材 料 用 量
料 |  |  |  | 水 泥 | 掺合料 | 砂 | 石 | 水 | 外加剂
配 | 0.63 | 1 ：0.43 ：3.92 ：4.79 ：0.90 |  | 210 | 90 | 823 | 1006 | 190 | 6.0 | /
合 | 砂率 | 坍落度 | 质量密度 | 抗 压 | 7d | 28d | 备 | 在恒温20±2℃情况下
比 | 45.0% | 175±25mm | 2325 | 强 度 | 14.7 | 18.9 | 注
施 | 水胶比 | 质 量 比 |  | 材 料 用 量
工 |  |  |  | 水 泥 | 掺合料 | 砂 | 石 | 水 | 外加剂
配 | 0.44 | 1 ：0.43 ：4.16 ：4.83 ：0.62 |  | 210 | 90 | 873 | 1015 | 131 | 6.0 | /
合 | 砂率 | 坍落度 | 质量密度 | 抗 压 | 7d | 28d | 备 | 在恒温20±2℃情况下
比 | 46.2% | 175±25mm | 2325 | 强 度 | 14.1 | 19.6 | 注
技术负责人: |  |  |  | 校核: |  |  | 试验:

## 2-2
混凝土配合比设计报告
建设单位：佛山融展置业有限公司 | [6 empty] | 设计单位：三水区建友混凝土有限公司
工程名称：金融街佛山三水项目2号楼及其地下室 | [6 empty] | 试验规格:JGJ55-2011
发报告日期：2018.07.01 | [6 empty] | 编号:JianYou2017B20
构件 | 技术设计参数 |  |  |  |  | 施工条件 |  | 配合比设计参数
| 名称（环境条件） |  | 强度等级 | 抗渗等级 | 断面尺寸 | 坍落度(mm) | 浇筑方法 | 标准差(MPa) | 配制强度(MPa)
情况 | 泵送砼 |  | C20 | / | / | 175±25mm | 直卸 | 3.0 | 24.9
原 | 水 | 品种 | 标号 | 生产厂名 | 水泥编号 | 3d抗折强度（MPa） | 28d抗折强度（MPa） | 3d抗压强度（MPa） | 28d抗压强度（MPa）
材 | 泥 | P.O | 42.5R | 桥牌水泥厂 | 06A093 | 5.8 | 8.9 | 29.1 | 53.1
料 | 砂 | 生产厂家 | 级配区 | 细度模数 | 表观密度(kg/m³) | 堆积密度(kg/m³) |  | 含泥量 | 含水量(%)
检 |  | 四会胥江 | Ⅱ 区 | 2.6 | 2653 | 1537 | 0.1 | 0.6 | 6.1
验 | 石 | 生产厂家 | 品种 | 规格(mm) | 针片状颗粒含量(%) | 压碎指标 | 堆积密度 | 含泥量 | 含水量(%)
结 |  | 丰鸿石业 | 花岗岩 | 2018-05-25 | 4.8 | 6.702559 | 1446 | 0.8 | 0.9
果 | 掺合料 | 品种 | 等级 | 掺量及方式 | 外加剂 | 名称 | 掺量(%) | 浓度(%) | 用水来源
|  | 粉煤灰 | Ⅱ级 | 超量取代 |  | LS-JS(B) | 2.0 | 11.6 | 自来水
干 | 水胶比 | 质 量 比 |  | 材 料 用 量
料 |  |  |  | 水 泥 | 掺合料 | 砂 | 石 | 水 | 外加剂
配 | 0.53 | 1 ：0.41 ：3.51 ：4.57 ：0.75 |  | 227 | 93 | 796 | 1038 | 170 | 6.4 | /
合 | 砂率 | 坍落度 | 质量密度 | 抗 压 | 7d | 28d | 备 | 在恒温20±2℃情况下
比 | 43.4% | 175±25mm | 2330 | 强 度 | 16.8 | 26.7 | 注
施 | 水胶比 | 质 量 比 |  | 材 料 用 量
工 |  |  |  | 水 泥 | 掺合料 | 砂 | 石 | 水 | 外加剂
配 | 0.35 | 1 ：0.41 ：3.72 ：4.61 ：0.49 |  | 227 | 93 | 845 | 1047 | 112 | 6.4 | /
合 | 砂率 | 坍落度 | 质量密度 | 抗 压 | 7d | 28d | 备 | 在恒温20±2℃情况下
比 | 44.7% | 175±25mm | 2330 | 强 度 | 17.7 | 25.1 | 注
技术负责人: |  |  |  | 校核: |  |  | 试验:

## 2-3
混凝土配合比设计报告
建设单位：佛山融展置业有限公司 | [6 empty] | 设计单位：三水区建友混凝土有限公司
工程名称：金融街佛山三水项目2号楼及其地下室 | [6 empty] | 试验规格:JGJ55-2011
发报告日期：2018.07.01 | [6 empty] | 编号:JianYou2017P6B30
构件 | 技术设计参数 |  |  |  |  | 施工条件 |  | 配合比设计参数
| 名称（环境条件） |  | 强度等级 | 抗渗等级 | 断面尺寸 | 坍落度(mm) | 浇筑方法 | 标准差(MPa) | 配制强度(MPa)
情况 | 泵送砼 |  | C30 | P6 | / | 160±25mm | 直卸 | 4.0 | 36.6
原 | 水 | 品种 | 标号 | 生产厂名 | 水泥编号 | 3d抗折强度（MPa） | 28d抗折强度（MPa） | 3d抗压强度（MPa） | 28d抗压强度（MPa）
材 | 泥 | P.O | 42.5R | 桥牌水泥厂 | 06A093 | 5.8 | 8.9 | 29.1 | 53.1
料 | 砂 | 生产厂家 | 级配区 | 细度模数 | 表观密度(kg/m³) | 堆积密度(kg/m³) |  | 含泥量 | 含水量(%)
检 |  | 四会胥江 | Ⅱ 区 | 2.9 | 2726 | 1547 | 0.1 | 0.6 | 6.1
验 | 石 | 生产厂家 | 品种 | 规格(mm) | 针片状颗粒含量(%) | 压碎指标 | 堆积密度 | 含泥量 | 含水量(%)
结 |  | 丰鸿石业 | 花岗岩 | 2018-05-25 | 4.7 | 6.625204 | 1544 | 0.8 | 0.9
果 | 掺合料 | 品种 | 等级 | 掺量及方式 | 外加剂 | 名称 | 掺量(%) | 浓度(%) | 用水来源
|  | 粉煤灰 | Ⅱ级 | 超量取代 |  | LS-JS(B) | 2.0 | 10.3 | 自来水
干 | 水胶比 | 质 量 比 |  | 材 料 用 量
料 |  |  |  | 水 泥 | 掺合料 | 砂 | 石 | 水 | 外加剂
配 | 0.46 | 1 ：0.24 ：2.52 ：3.40 ：0.56 |  | 302 | 71 | 762 | 1027 | 170 | 7.5 | /
合 | 砂率 | 坍落度 | 质量密度 | 抗 压 | 7d | 28d | 备 | 在恒温20±2℃情况下
比 | 42.6% | 160±25mm | 2340 | 强 度 | 24.9 | 40.3 | 注
施 | 水胶比 | 质 量 比 |  | 材 料 用 量
工 |  |  |  | 水 泥 | 掺合料 | 砂 | 石 | 水 | 外加剂
配 | 0.31 | 1 ：0.24 ：2.68 ：3.43 ：0.38 |  | 302 | 71 | 808 | 1036 | 115 | 7.5 | /
合 | 砂率 | 坍落度 | 质量密度 | 抗 压 | 7d | 28d | 备 | 在恒温20±2℃情况下
比 | 43.8% | 160±25mm | 2340 | 强 度 | 27.7 | 42.4 | 注
技术负责人: |  |  |  | 校核: |  |  | 试验:

## 2-4
混凝土配合比设计报告
建设单位：佛山融展置业有限公司 | [6 empty] | 设计单位：三水区建友混凝土有限公司
工程名称：金融街佛山三水项目2号楼及其地下室 | [6 empty] | 试验规格:JGJ55-2011
发报告日期：2018.07.01 | [6 empty] | 编号:JianYou2017B60
构件 | 技术设计参数 |  |  |  |  | 施工条件 |  | 配合比设计参数
| 名称（环境条件） |  | 强度等级 | 抗渗等级 | 断面尺寸 | 坍落度(mm) | 浇筑方法 | 标准差(MPa) | 配制强度(MPa)
情况 | 泵送砼 |  | C60 | / | / | 175±25mm | 直卸 | 6.5 | 70.7
原 | 水 | 品种 | 标号 | 生产厂名 | 水泥编号 | 3d抗折强度（MPa） | 28d抗折强度（MPa） | 3d抗压强度（MPa） | 28d抗压强度（MPa）
材 | 泥 | P.O | 42.5R | 桥牌水泥厂 | 06A093 | 5.8 | 8.9 | 29.1 | 53.1
料 | 砂 | 生产厂家 | 级配区 | 细度模数 | 表观密度(kg/m³) | 堆积密度(kg/m³) |  | 含泥量 | 含水量(%)
检 |  | 四会胥江 | Ⅱ 区 | 2.9 | 2731 | 1536 | 0.1 | 0.6 | 6.1
验 | 石 | 生产厂家 | 品种 | 规格(mm) | 针片状颗粒含量(%) | 压碎指标 | 堆积密度 | 含泥量 | 含水量(%)
结 |  | 丰鸿石业 | 花岗岩 | 2018-05-25 | 4.5 | 7.779032 | 1454 | 0.8 | 0.9
果 | 掺合料 | 品种 | 等级 | 掺量及方式 | 外加剂 | 名称 | 掺量(%) | 浓度(%) | 用水来源
|  | 粉煤灰 | Ⅱ级 | 超量取代 |  | LS-JS(B) | 2.8 | 11.3 | 自来水
干 | 水胶比 | 质 量 比 |  | 材 料 用 量
料 |  |  |  | 水 泥 | 掺合料 | 砂 | 石 | 水 | 外加剂
配 | 0.29 | 1 ：0.20 ：1.25 ：2.18 ：0.35 |  | 477 | 95 | 595 | 1042 | 165 | 16.0 | /
合 | 砂率 | 坍落度 | 质量密度 | 抗 压 | 7d | 28d | 备 | 在恒温20±2℃情况下
比 | 36.3% | 175±25mm | 2390 | 强 度 | 58.9 | 85.7 | 注
施 | 水胶比 | 质 量 比 |  | 材 料 用 量
工 |  |  |  | 水 泥 | 掺合料 | 砂 | 石 | 水 | 外加剂
配 | 0.21 | 1 ：0.20 ：1.32 ：2.20 ：0.25 |  | 477 | 95 | 631 | 1051 | 120 | 16.0 | /
合 | 砂率 | 坍落度 | 质量密度 | 抗 压 | 7d | 28d | 备 | 在恒温20±2℃情况下
比 | 37.5% | 175±25mm | 2390 | 强 度 | 50.4 | 82.7 | 注
技术负责人: |  |  |  | 校核: |  |  | 试验:

## 2-5
混凝土配合比设计报告
建设单位：佛山融展置业有限公司 | [6 empty] | 设计单位：三水区建友混凝土有限公司
工程名称：金融街佛山三水项目2号楼及其地下室 | [6 empty] | 试验规格:JGJ55-2011
发报告日期：2018.07.01 | [6 empty] | 编号:JianYou2017P6B35
构件 | 技术设计参数 |  |  |  |  | 施工条件 |  | 配合比设计参数
| 名称（环境条件） |  | 强度等级 | 抗渗等级 | 断面尺寸 | 坍落度(mm) | 浇筑方法 | 标准差(MPa) | 配制强度(MPa)
情况 | 泵送砼 |  | C35 | P6 | / | 160±25mm | 直卸 | 4.5 | 42.4
原 | 水 | 品种 | 标号 | 生产厂名 | 水泥编号 | 3d抗折强度（MPa） | 28d抗折强度（MPa） | 3d抗压强度（MPa） | 28d抗压强度（MPa）
材 | 泥 | P.O | 42.5R | 桥牌水泥厂 | 06A093 | 5.8 | 8.9 | 29.1 | 53.1
料 | 砂 | 生产厂家 | 级配区 | 细度模数 | 表观密度(kg/m³) | 堆积密度(kg/m³) |  | 含泥量 | 含水量(%)
检 |  | 四会胥江 | Ⅱ 区 | 2.7 | 2628 | 1479 | 0.1 | 0.6 | 6.1
验 | 石 | 生产厂家 | 品种 | 规格(mm) | 针片状颗粒含量(%) | 压碎指标 | 堆积密度 | 含泥量 | 含水量(%)
结 |  | 丰鸿石业 | 花岗岩 | 2018-05-25 | 4.5 | 6.482301 | 1523 | 0.8 | 0.9
果 | 掺合料 | 品种 | 等级 | 掺量及方式 | 外加剂 | 名称 | 掺量(%) | 浓度(%) | 用水来源
|  | 粉煤灰 | Ⅱ级 | 超量取代 |  | LS-JS(B) | 2.0 | 10.5 | 自来水
干 | 水胶比 | 质 量 比 |  | 材 料 用 量
料 |  |  |  | 水 泥 | 掺合料 | 砂 | 石 | 水 | 外加剂
配 | 0.42 | 1 ：0.20 ：2.24 ：3.08 ：0.51 |  | 332 | 68 | 744 | 1023 | 170 | 8.0 | /
合 | 砂率 | 坍落度 | 质量密度 | 抗 压 | 7d | 28d | 备 | 在恒温20±2℃情况下
比 | 42.1% | 160±25mm | 2345 | 强 度 | 29.3 | 46.8 | 注
施 | 水胶比 | 质 量 比 |  | 材 料 用 量
工 |  |  |  | 水 泥 | 掺合料 | 砂 | 石 | 水 | 外加剂
配 | 0.29 | 1 ：0.20 ：2.38 ：3.11 ：0.35 |  | 332 | 68 | 789 | 1032 | 116 | 8.0 | /
合 | 砂率 | 坍落度 | 质量密度 | 抗 压 | 7d | 28d | 备 | 在恒温20±2℃情况下
比 | 43.3% | 160±25mm | 2345 | 强 度 | 32.5 | 46.7 | 注
技术负责人: |  |  |  | 校核: |  |  | 试验:

## 2-6
混凝土配合比设计报告
建设单位：佛山融展置业有限公司 | [6 empty] | 设计单位：三水区建友混凝土有限公司
工程名称：金融街佛山三水项目2号楼及其地下室 | [6 empty] | 试验规格:JGJ55-2011
发报告日期：2018.07.01 | [6 empty] | 编号:JianYou2017B35
构件 | 技术设计参数 |  |  |  |  | 施工条件 |  | 配合比设计参数
| 名称（环境条件） |  | 强度等级 | 抗渗等级 | 断面尺寸 | 坍落度(mm) | 浇筑方法 | 标准差(MPa) | 配制强度(MPa)
情况 | 泵送砼 |  | C35 | / | / | 175±25mm | 直卸 | 4.5 | 42.4
原 | 水 | 品种 | 标号 | 生产厂名 | 水泥编号 | 3d抗折强度（MPa） | 28d抗折强度（MPa） | 3d抗压强度（MPa） | 28d抗压强度（MPa）
材 | 泥 | P.O | 42.5R | 桥牌水泥厂 | 06A093 | 5.8 | 8.9 | 29.1 | 53.1
料 | 砂 | 生产厂家 | 级配区 | 细度模数 | 表观密度(kg/m³) | 堆积密度(kg/m³) |  | 含泥量 | 含水量(%)
检 |  | 四会胥江 | Ⅱ 区 | 2.6 | 2604 | 1542 | 0.1 | 0.6 | 6.1
验 | 石 | 生产厂家 | 品种 | 规格(mm) | 针片状颗粒含量(%) | 压碎指标 | 堆积密度 | 含泥量 | 含水量(%)
结 |  | 丰鸿石业 | 花岗岩 | 2018-05-25 | 5.0 | 7.692706 | 1500 | 0.8 | 0.9
果 | 掺合料 | 品种 | 等级 | 掺量及方式 | 外加剂 | 名称 | 掺量(%) | 浓度(%) | 用水来源
|  | 粉煤灰 | Ⅱ级 | 超量取代 |  | LS-JS(B) | 2.0 | 10.5 | 自来水
干 | 水胶比 | 质 量 比 |  | 材 料 用 量
料 |  |  |  | 水 泥 | 掺合料 | 砂 | 石 | 水 | 外加剂
配 | 0.42 | 1 ：0.26 ：2.35 ：3.22 ：0.54 |  | 317 | 84 | 744 | 1022 | 170 | 8.0 | /
合 | 砂率 | 坍落度 | 质量密度 | 抗 压 | 7d | 28d | 备 | 在恒温20±2℃情况下
比 | 42.1% | 175±25mm | 2345 | 强 度 | 28.3 | 45.6 | 注
施 | 水胶比 | 质 量 比 |  | 材 料 用 量
工 |  |  |  | 水 泥 | 掺合料 | 砂 | 石 | 水 | 外加剂
配 | 0.29 | 1 ：0.26 ：2.49 ：3.25 ：0.37 |  | 317 | 84 | 789 | 1031 | 116 | 8.0 | /
合 | 砂率 | 坍落度 | 质量密度 | 抗 压 | 7d | 28d | 备 | 在恒温20±2℃情况下
比 | 43.4% | 175±25mm | 2345 | 强 度 | 33.3 | 45.5 | 注
技术负责人: |  |  |  | 校核: |  |  | 试验:

## 3-1
混凝土配合比设计报告
建设单位：佛山融展置业有限公司 | [6 empty] | 设计单位：三水区建友混凝土有限公司
工程名称：金融街佛山三水项目3号楼及其地下室 | [6 empty] | 试验规格:JGJ55-2011
发报告日期：2018.08.01 | [6 empty] | 编号:JianYou2017B35
构件 | 技术设计参数 |  |  |  |  | 施工条件 |  | 配合比设计参数
| 名称（环境条件） |  | 强度等级 | 抗渗等级 | 断面尺寸 | 坍落度(mm) | 浇筑方法 | 标准差(MPa) | 配制强度(MPa)
情况 | 泵送砼 |  | C35 | / | / | 175±25mm | 直卸 | 4.5 | 42.4
原 | 水 | 品种 | 标号 | 生产厂名 | 水泥编号 | 3d抗折强度（MPa） | 28d抗折强度（MPa） | 3d抗压强度（MPa） | 28d抗压强度（MPa）
材 | 泥 | P.O | 42.5R | 桥牌水泥厂 | 06A100 | 5.6 | 8.7 | 28.6 | 50.7
料 | 砂 | 生产厂家 | 级配区 | 细度模数 | 表观密度(kg/m³) | 堆积密度(kg/m³) |  | 含泥量 | 含水量(%)
检 |  | 四会胥江 | Ⅱ 区 | 2.6 | 2774 | 1453 | 0.1 | 0.6 | 6.1
验 | 石 | 生产厂家 | 品种 | 规格(mm) | 针片状颗粒含量(%) | 压碎指标 | 堆积密度 | 含泥量 | 含水量(%)
结 |  | 丰鸿石业 | 花岗岩 | 2018-05-25 | 5.0 | 6.82009 | 1452 | 0.8 | 0.9
果 | 掺合料 | 品种 | 等级 | 掺量及方式 | 外加剂 | 名称 | 掺量(%) | 浓度(%) | 用水来源
|  | 粉煤灰 | Ⅱ级 | 超量取代 |  | LS-JS(B) | 2.0 | 11.5 | 自来水
干 | 水胶比 | 质 量 比 |  | 材 料 用 量
料 |  |  |  | 水 泥 | 掺合料 | 砂 | 石 | 水 | 外加剂
配 | 0.42 | 1 ：0.26 ：2.35 ：3.22 ：0.54 |  | 317 | 84 | 744 | 1022 | 170 | 8.0 | /
合 | 砂率 | 坍落度 | 质量密度 | 抗 压 | 7d | 28d | 备 | 在恒温20±2℃情况下
比 | 42.1% | 175±25mm | 2345 | 强 度 | 33.8 | 48.1 | 注
施 | 水胶比 | 质 量 比 |  | 材 料 用 量
工 |  |  |  | 水 泥 | 掺合料 | 砂 | 石 | 水 | 外加剂
配 | 0.29 | 1 ：0.26 ：2.49 ：3.25 ：0.37 |  | 317 | 84 | 789 | 1031 | 116 | 8.0 | /
合 | 砂率 | 坍落度 | 质量密度 | 抗 压 | 7d | 28d | 备 | 在恒温20±2℃情况下
比 | 43.4% | 175±25mm | 2345 | 强 度 | 30.0 | 43.5 | 注
技术负责人: |  |  |  | 校核: |  |  | 试验:

## 3-2
混凝土配合比设计报告
建设单位：佛山融展置业有限公司 | [6 empty] | 设计单位：三水区建友混凝土有限公司
工程名称：金融街佛山三水项目3号楼及其地下室 | [6 empty] | 试验规格:JGJ55-2011
发报告日期：2018.08.01 | [6 empty] | 编号:JianYou2017P6B35
构件 | 技术设计参数 |  |  |  |  | 施工条件 |  | 配合比设计参数
| 名称（环境条件） |  | 强度等级 | 抗渗等级 | 断面尺寸 | 坍落度(mm) | 浇筑方法 | 标准差(MPa) | 配制强度(MPa)
情况 | 泵送砼 |  | C35 | P6 | / | 160±25mm | 直卸 | 4.5 | 42.4
原 | 水 | 品种 | 标号 | 生产厂名 | 水泥编号 | 3d抗折强度（MPa） | 28d抗折强度（MPa） | 3d抗压强度（MPa） | 28d抗压强度（MPa）
材 | 泥 | P.O | 42.5R | 桥牌水泥厂 | 06A100 | 5.6 | 8.7 | 28.6 | 50.7
料 | 砂 | 生产厂家 | 级配区 | 细度模数 | 表观密度(kg/m³) | 堆积密度(kg/m³) |  | 含泥量 | 含水量(%)
检 |  | 四会胥江 | Ⅱ 区 | 2.6 | 2778 | 1483 | 0.1 | 0.6 | 6.1
验 | 石 | 生产厂家 | 品种 | 规格(mm) | 针片状颗粒含量(%) | 压碎指标 | 堆积密度 | 含泥量 | 含水量(%)
结 |  | 丰鸿石业 | 花岗岩 | 2018-05-25 | 4.7 | 6.706026 | 1482 | 0.8 | 0.9
果 | 掺合料 | 品种 | 等级 | 掺量及方式 | 外加剂 | 名称 | 掺量(%) | 浓度(%) | 用水来源
|  | 粉煤灰 | Ⅱ级 | 超量取代 |  | LS-JS(B) | 2.0 | 11.2 | 自来水
干 | 水胶比 | 质 量 比 |  | 材 料 用 量
料 |  |  |  | 水 泥 | 掺合料 | 砂 | 石 | 水 | 外加剂
配 | 0.42 | 1 ：0.20 ：2.24 ：3.08 ：0.51 |  | 332 | 68 | 744 | 1023 | 170 | 8.0 | /
合 | 砂率 | 坍落度 | 质量密度 | 抗 压 | 7d | 28d | 备 | 在恒温20±2℃情况下
比 | 42.1% | 160±25mm | 2345 | 强 度 | 33.8 | 51.4 | 注
施 | 水胶比 | 质 量 比 |  | 材 料 用 量
工 |  |  |  | 水 泥 | 掺合料 | 砂 | 石 | 水 | 外加剂
配 | 0.29 | 1 ：0.20 ：2.38 ：3.11 ：0.35 |  | 332 | 68 | 789 | 1032 | 116 | 8.0 | /
合 | 砂率 | 坍落度 | 质量密度 | 抗 压 | 7d | 28d | 备 | 在恒温20±2℃情况下
比 | 43.3% | 160±25mm | 2345 | 强 度 | 35.0 | 44.5 | 注
技术负责人: |  |  |  | 校核: |  |  | 试验:

## 3-3
混凝土配合比设计报告
建设单位：佛山融展置业有限公司 | [6 empty] | 设计单位：三水区建友混凝土有限公司
工程名称：金融街佛山三水项目3号楼及其地下室 | [6 empty] | 试验规格:JGJ55-2011
发报告日期：2018.08.01 | [6 empty] | 编号:JianYou2017B60
构件 | 技术设计参数 |  |  |  |  | 施工条件 |  | 配合比设计参数
| 名称（环境条件） |  | 强度等级 | 抗渗等级 | 断面尺寸 | 坍落度(mm) | 浇筑方法 | 标准差(MPa) | 配制强度(MPa)
情况 | 泵送砼 |  | C60 | / | / | 175±25mm | 直卸 | 6.5 | 70.7
原 | 水 | 品种 | 标号 | 生产厂名 | 水泥编号 | 3d抗折强度（MPa） | 28d抗折强度（MPa） | 3d抗压强度（MPa） | 28d抗压强度（MPa）
材 | 泥 | P.O | 42.5R | 桥牌水泥厂 | 06A100 | 5.6 | 8.7 | 28.6 | 50.7
料 | 砂 | 生产厂家 | 级配区 | 细度模数 | 表观密度(kg/m³) | 堆积密度(kg/m³) |  | 含泥量 | 含水量(%)
检 |  | 四会胥江 | Ⅱ 区 | 2.4 | 2609 | 1481 | 0.1 | 0.6 | 6.1
验 | 石 | 生产厂家 | 品种 | 规格(mm) | 针片状颗粒含量(%) | 压碎指标 | 堆积密度 | 含泥量 | 含水量(%)
结 |  | 丰鸿石业 | 花岗岩 | 2018-05-25 | 4.9 | 7.248977 | 1480 | 0.8 | 0.9
果 | 掺合料 | 品种 | 等级 | 掺量及方式 | 外加剂 | 名称 | 掺量(%) | 浓度(%) | 用水来源
|  | 粉煤灰 | Ⅱ级 | 超量取代 |  | LS-JS(B) | 2.8 | 11.9 | 自来水
干 | 水胶比 | 质 量 比 |  | 材 料 用 量
料 |  |  |  | 水 泥 | 掺合料 | 砂 | 石 | 水 | 外加剂
配 | 0.29 | 1 ：0.20 ：1.25 ：2.18 ：0.35 |  | 477 | 95 | 595 | 1042 | 165 | 16.0 | /
合 | 砂率 | 坍落度 | 质量密度 | 抗 压 | 7d | 28d | 备 | 在恒温20±2℃情况下
比 | 36.3% | 175±25mm | 2390 | 强 度 | 49.2 | 77.2 | 注
施 | 水胶比 | 质 量 比 |  | 材 料 用 量
工 |  |  |  | 水 泥 | 掺合料 | 砂 | 石 | 水 | 外加剂
配 | 0.21 | 1 ：0.20 ：1.32 ：2.20 ：0.25 |  | 477 | 95 | 631 | 1051 | 120 | 16.0 | /
合 | 砂率 | 坍落度 | 质量密度 | 抗 压 | 7d | 28d | 备 | 在恒温20±2℃情况下
比 | 37.5% | 175±25mm | 2390 | 强 度 | 59.3 | 81.0 | 注
技术负责人: |  |  |  | 校核: |  |  | 试验:

## 4-1
混凝土配合比设计报告
建设单位：佛山融展置业有限公司 | [6 empty] | 设计单位：三水区建友混凝土有限公司
工程名称：金融街佛山三水项目5号楼及其地下室 | [6 empty] | 试验规格:JGJ55-2011
发报告日期：2018.09.10 | [6 empty] | 编号:JianYou2017P6B30
构件 | 技术设计参数 |  |  |  |  | 施工条件 |  | 配合比设计参数
| 名称（环境条件） |  | 强度等级 | 抗渗等级 | 断面尺寸 | 坍落度(mm) | 浇筑方法 | 标准差(MPa) | 配制强度(MPa)
情况 | 泵送砼 |  | C30 | P6 | / | 160±25mm | 直卸 | 4.0 | 36.6
原 | 水 | 品种 | 标号 | 生产厂名 | 水泥编号 | 3d抗折强度（MPa） | 28d抗折强度（MPa） | 3d抗压强度（MPa） | 28d抗压强度（MPa）
材 | 泥 | P.O | 42.5R | 桥牌水泥厂 | 08A119 | 5.7 | 8.6 | 28 | 51.5
料 | 砂 | 生产厂家 | 级配区 | 细度模数 | 表观密度(kg/m³) | 堆积密度(kg/m³) |  | 含泥量 | 含水量(%)
检 |  | 四会胥江 | Ⅱ 区 | 2.5 | 2751 | 1472 | 0.1 | 0.6 | 6.1
验 | 石 | 生产厂家 | 品种 | 规格(mm) | 针片状颗粒含量(%) | 压碎指标 | 堆积密度 | 含泥量 | 含水量(%)
结 |  | 丰鸿石业 | 花岗岩 | 2018-05-25 | 4.7 | 6.485595 | 1437 | 0.8 | 0.9
果 | 掺合料 | 品种 | 等级 | 掺量及方式 | 外加剂 | 名称 | 掺量(%) | 浓度(%) | 用水来源
|  | 粉煤灰 | Ⅱ级 | 超量取代 |  | LS-JS(B) | 2.0 | 10.3 | 自来水
干 | 水胶比 | 质 量 比 |  | 材 料 用 量
料 |  |  |  | 水 泥 | 掺合料 | 砂 | 石 | 水 | 外加剂
配 | 0.46 | 1 ：0.24 ：2.52 ：3.40 ：0.56 |  | 302 | 71 | 762 | 1027 | 170 | 7.5 | /
合 | 砂率 | 坍落度 | 质量密度 | 抗 压 | 7d | 28d | 备 | 在恒温20±2℃情况下
比 | 42.6% | 160±25mm | 2340 | 强 度 | 29.5 | 37.5 | 注
施 | 水胶比 | 质 量 比 |  | 材 料 用 量
工 |  |  |  | 水 泥 | 掺合料 | 砂 | 石 | 水 | 外加剂
配 | 0.31 | 1 ：0.24 ：2.68 ：3.43 ：0.38 |  | 302 | 71 | 808 | 1036 | 115 | 7.5 | /
合 | 砂率 | 坍落度 | 质量密度 | 抗 压 | 7d | 28d | 备 | 在恒温20±2℃情况下
比 | 43.8% | 160±25mm | 2340 | 强 度 | 26.8 | 41.1 | 注
技术负责人: |  |  |  | 校核: |  |  | 试验:

## 4-2
混凝土配合比设计报告
建设单位：佛山融展置业有限公司 | [6 empty] | 设计单位：三水区建友混凝土有限公司
工程名称：金融街佛山三水项目5号楼及其地下室 | [6 empty] | 试验规格:JGJ55-2011
发报告日期：2018.09.10 | [6 empty] | 编号:JianYou2017B60
构件 | 技术设计参数 |  |  |  |  | 施工条件 |  | 配合比设计参数
| 名称（环境条件） |  | 强度等级 | 抗渗等级 | 断面尺寸 | 坍落度(mm) | 浇筑方法 | 标准差(MPa) | 配制强度(MPa)
情况 | 泵送砼 |  | C60 | / | / | 175±25mm | 直卸 | 6.5 | 70.7
原 | 水 | 品种 | 标号 | 生产厂名 | 水泥编号 | 3d抗折强度（MPa） | 28d抗折强度（MPa） | 3d抗压强度（MPa） | 28d抗压强度（MPa）
材 | 泥 | P.O | 42.5R | 桥牌水泥厂 | 08A119 | 5.7 | 8.6 | 28 | 51.5
料 | 砂 | 生产厂家 | 级配区 | 细度模数 | 表观密度(kg/m³) | 堆积密度(kg/m³) |  | 含泥量 | 含水量(%)
检 |  | 四会胥江 | Ⅱ 区 | 2.8 | 2683 | 1440 | 0.1 | 0.6 | 6.1
验 | 石 | 生产厂家 | 品种 | 规格(mm) | 针片状颗粒含量(%) | 压碎指标 | 堆积密度 | 含泥量 | 含水量(%)
结 |  | 丰鸿石业 | 花岗岩 | 2018-05-25 | 5.0 | 7.975582 | 1452 | 0.8 | 0.9
果 | 掺合料 | 品种 | 等级 | 掺量及方式 | 外加剂 | 名称 | 掺量(%) | 浓度(%) | 用水来源
|  | 粉煤灰 | Ⅱ级 | 超量取代 |  | LS-JS(B) | 2.8 | 11.1 | 自来水
干 | 水胶比 | 质 量 比 |  | 材 料 用 量
料 |  |  |  | 水 泥 | 掺合料 | 砂 | 石 | 水 | 外加剂
配 | 0.29 | 1 ：0.20 ：1.25 ：2.18 ：0.35 |  | 477 | 95 | 595 | 1042 | 165 | 16.0 | /
合 | 砂率 | 坍落度 | 质量密度 | 抗 压 | 7d | 28d | 备 | 在恒温20±2℃情况下
比 | 36.3% | 175±25mm | 2390 | 强 度 | 48.9 | 86.0 | 注
施 | 水胶比 | 质 量 比 |  | 材 料 用 量
工 |  |  |  | 水 泥 | 掺合料 | 砂 | 石 | 水 | 外加剂
配 | 0.21 | 1 ：0.20 ：1.32 ：2.20 ：0.25 |  | 477 | 95 | 631 | 1051 | 120 | 16.0 | /
合 | 砂率 | 坍落度 | 质量密度 | 抗 压 | 7d | 28d | 备 | 在恒温20±2℃情况下
比 | 37.5% | 175±25mm | 2390 | 强 度 | 54.5 | 85.0 | 注
技术负责人: |  |  |  | 校核: |  |  | 试验:

## 4-3
混凝土配合比设计报告
建设单位：佛山融展置业有限公司 | [6 empty] | 设计单位：三水区建友混凝土有限公司
工程名称：金融街佛山三水项目5号楼及其地下室 | [6 empty] | 试验规格:JGJ55-2011
发报告日期：2018.09.10 | [6 empty] | 编号:JianYou2017P6B35
构件 | 技术设计参数 |  |  |  |  | 施工条件 |  | 配合比设计参数
| 名称（环境条件） |  | 强度等级 | 抗渗等级 | 断面尺寸 | 坍落度(mm) | 浇筑方法 | 标准差(MPa) | 配制强度(MPa)
情况 | 泵送砼 |  | C35 | P6 | / | 160±25mm | 直卸 | 4.5 | 42.4
原 | 水 | 品种 | 标号 | 生产厂名 | 水泥编号 | 3d抗折强度（MPa） | 28d抗折强度（MPa） | 3d抗压强度（MPa） | 28d抗压强度（MPa）
材 | 泥 | P.O | 42.5R | 桥牌水泥厂 | 08A119 | 5.7 | 8.6 | 28 | 51.5
料 | 砂 | 生产厂家 | 级配区 | 细度模数 | 表观密度(kg/m³) | 堆积密度(kg/m³) |  | 含泥量 | 含水量(%)
检 |  | 四会胥江 | Ⅱ 区 | 2.4 | 2601 | 1512 | 0.1 | 0.6 | 6.1
验 | 石 | 生产厂家 | 品种 | 规格(mm) | 针片状颗粒含量(%) | 压碎指标 | 堆积密度 | 含泥量 | 含水量(%)
结 |  | 丰鸿石业 | 花岗岩 | 2018-05-25 | 5.0 | 6.398918 | 1512 | 0.8 | 0.9
果 | 掺合料 | 品种 | 等级 | 掺量及方式 | 外加剂 | 名称 | 掺量(%) | 浓度(%) | 用水来源
|  | 粉煤灰 | Ⅱ级 | 超量取代 |  | LS-JS(B) | 2.0 | 10.5 | 自来水
干 | 水胶比 | 质 量 比 |  | 材 料 用 量
料 |  |  |  | 水 泥 | 掺合料 | 砂 | 石 | 水 | 外加剂
配 | 0.42 | 1 ：0.20 ：2.24 ：3.08 ：0.51 |  | 332 | 68 | 744 | 1023 | 170 | 8.0 | /
合 | 砂率 | 坍落度 | 质量密度 | 抗 压 | 7d | 28d | 备 | 在恒温20±2℃情况下
比 | 42.1% | 160±25mm | 2345 | 强 度 | 33.0 | 45.7 | 注
施 | 水胶比 | 质 量 比 |  | 材 料 用 量
工 |  |  |  | 水 泥 | 掺合料 | 砂 | 石 | 水 | 外加剂
配 | 0.29 | 1 ：0.20 ：2.38 ：3.11 ：0.35 |  | 332 | 68 | 789 | 1032 | 116 | 8.0 | /
合 | 砂率 | 坍落度 | 质量密度 | 抗 压 | 7d | 28d | 备 | 在恒温20±2℃情况下
比 | 43.3% | 160±25mm | 2345 | 强 度 | 31.8 | 45.2 | 注
技术负责人: |  |  |  | 校核: |  |  | 试验:

## 5-1
混凝土配合比设计报告
建设单位：佛山融展置业有限公司 | [6 empty] | 设计单位：三水区建友混凝土有限公司
工程名称：金融街佛山三水项目6号楼及其地下室 | [6 empty] | 试验规格:JGJ55-2011
发报告日期：2018.11.20 | [6 empty] | 编号:JianYou2017B20
构件 | 技术设计参数 |  |  |  |  | 施工条件 |  | 配合比设计参数
| 名称（环境条件） |  | 强度等级 | 抗渗等级 | 断面尺寸 | 坍落度(mm) | 浇筑方法 | 标准差(MPa) | 配制强度(MPa)
情况 | 泵送砼 |  | C20 | / | / | 175±25mm | 直卸 | 3.0 | 24.9
原 | 水 | 品种 | 标号 | 生产厂名 | 水泥编号 | 3d抗折强度（MPa） | 28d抗折强度（MPa） | 3d抗压强度（MPa） | 28d抗压强度（MPa）
材 | 泥 | P.O | 42.5R | 桥牌水泥厂 | 10A144 | 5.6 | 8.2 | 28 | 50.7
料 | 砂 | 生产厂家 | 级配区 | 细度模数 | 表观密度(kg/m³) | 堆积密度(kg/m³) |  | 含泥量 | 含水量(%)
检 |  | 四会胥江 | Ⅱ 区 | 2.7 | 2679 | 1517 | 0.1 | 0.6 | 6.1
验 | 石 | 生产厂家 | 品种 | 规格(mm) | 针片状颗粒含量(%) | 压碎指标 | 堆积密度 | 含泥量 | 含水量(%)
结 |  | 丰鸿石业 | 花岗岩 | 2018-05-25 | 4.7 | 7.537648 | 1481 | 0.8 | 0.9
果 | 掺合料 | 品种 | 等级 | 掺量及方式 | 外加剂 | 名称 | 掺量(%) | 浓度(%) | 用水来源
|  | 粉煤灰 | Ⅱ级 | 超量取代 |  | LS-JS(B) | 2.0 | 11.2 | 自来水
干 | 水胶比 | 质 量 比 |  | 材 料 用 量
料 |  |  |  | 水 泥 | 掺合料 | 砂 | 石 | 水 | 外加剂
配 | 0.53 | 1 ：0.41 ：3.51 ：4.57 ：0.75 |  | 227 | 93 | 796 | 1038 | 170 | 6.4 | /
合 | 砂率 | 坍落度 | 质量密度 | 抗 压 | 7d | 28d | 备 | 在恒温20±2℃情况下
比 | 43.4% | 175±25mm | 2330 | 强 度 | 19.7 | 25.5 | 注
施 | 水胶比 | 质 量 比 |  | 材 料 用 量
工 |  |  |  | 水 泥 | 掺合料 | 砂 | 石 | 水 | 外加剂
配 | 0.35 | 1 ：0.41 ：3.72 ：4.61 ：0.49 |  | 227 | 93 | 845 | 1047 | 112 | 6.4 | /
合 | 砂率 | 坍落度 | 质量密度 | 抗 压 | 7d | 28d | 备 | 在恒温20±2℃情况下
比 | 44.7% | 175±25mm | 2330 | 强 度 | 19.3 | 27.4 | 注
技术负责人: |  |  |  | 校核: |  |  | 试验:

## 5-2
混凝土配合比设计报告
建设单位：佛山融展置业有限公司 | [6 empty] | 设计单位：三水区建友混凝土有限公司
工程名称：金融街佛山三水项目6号楼及其地下室 | [6 empty] | 试验规格:JGJ55-2011
发报告日期：2018.11.20 | [6 empty] | 编号:JianYou2017P6B30
构件 | 技术设计参数 |  |  |  |  | 施工条件 |  | 配合比设计参数
| 名称（环境条件） |  | 强度等级 | 抗渗等级 | 断面尺寸 | 坍落度(mm) | 浇筑方法 | 标准差(MPa) | 配制强度(MPa)
情况 | 泵送砼 |  | C30 | P6 | / | 160±25mm | 直卸 | 4.0 | 36.6
原 | 水 | 品种 | 标号 | 生产厂名 | 水泥编号 | 3d抗折强度（MPa） | 28d抗折强度（MPa） | 3d抗压强度（MPa） | 28d抗压强度（MPa）
材 | 泥 | P.O | 42.5R | 桥牌水泥厂 | 10A144 | 5.6 | 8.2 | 28 | 50.7
料 | 砂 | 生产厂家 | 级配区 | 细度模数 | 表观密度(kg/m³) | 堆积密度(kg/m³) |  | 含泥量 | 含水量(%)
检 |  | 四会胥江 | Ⅱ 区 | 2.6 | 2610 | 1524 | 0.1 | 0.6 | 6.1
验 | 石 | 生产厂家 | 品种 | 规格(mm) | 针片状颗粒含量(%) | 压碎指标 | 堆积密度 | 含泥量 | 含水量(%)
结 |  | 丰鸿石业 | 花岗岩 | 2018-05-25 | 4.5 | 6.056582 | 1507 | 0.8 | 0.9
果 | 掺合料 | 品种 | 等级 | 掺量及方式 | 外加剂 | 名称 | 掺量(%) | 浓度(%) | 用水来源
|  | 粉煤灰 | Ⅱ级 | 超量取代 |  | LS-JS(B) | 2.0 | 11.1 | 自来水
干 | 水胶比 | 质 量 比 |  | 材 料 用 量
料 |  |  |  | 水 泥 | 掺合料 | 砂 | 石 | 水 | 外加剂
配 | 0.46 | 1 ：0.24 ：2.52 ：3.40 ：0.56 |  | 302 | 71 | 762 | 1027 | 170 | 7.5 | /
合 | 砂率 | 坍落度 | 质量密度 | 抗 压 | 7d | 28d | 备 | 在恒温20±2℃情况下
比 | 42.6% | 160±25mm | 2340 | 强 度 | 29.2 | 37.0 | 注
施 | 水胶比 | 质 量 比 |  | 材 料 用 量
工 |  |  |  | 水 泥 | 掺合料 | 砂 | 石 | 水 | 外加剂
配 | 0.31 | 1 ：0.24 ：2.68 ：3.43 ：0.38 |  | 302 | 71 | 808 | 1036 | 115 | 7.5 | /
合 | 砂率 | 坍落度 | 质量密度 | 抗 压 | 7d | 28d | 备 | 在恒温20±2℃情况下
比 | 43.8% | 160±25mm | 2340 | 强 度 | 28.1 | 36.8 | 注
技术负责人: |  |  |  | 校核: |  |  | 试验:

## 5-3
混凝土配合比设计报告
建设单位：佛山融展置业有限公司 | [6 empty] | 设计单位：三水区建友混凝土有限公司
工程名称：金融街佛山三水项目6号楼及其地下室 | [6 empty] | 试验规格:JGJ55-2011
发报告日期：2018.11.20 | [6 empty] | 编号:JianYou2017P6B35
构件 | 技术设计参数 |  |  |  |  | 施工条件 |  | 配合比设计参数
| 名称（环境条件） |  | 强度等级 | 抗渗等级 | 断面尺寸 | 坍落度(mm) | 浇筑方法 | 标准差(MPa) | 配制强度(MPa)
情况 | 泵送砼 |  | C35 | P6 | / | 160±25mm | 直卸 | 4.5 | 42.4
原 | 水 | 品种 | 标号 | 生产厂名 | 水泥编号 | 3d抗折强度（MPa） | 28d抗折强度（MPa） | 3d抗压强度（MPa） | 28d抗压强度（MPa）
材 | 泥 | P.O | 42.5R | 桥牌水泥厂 | 10A144 | 5.6 | 8.2 | 28 | 50.7
料 | 砂 | 生产厂家 | 级配区 | 细度模数 | 表观密度(kg/m³) | 堆积密度(kg/m³) |  | 含泥量 | 含水量(%)
检 |  | 四会胥江 | Ⅱ 区 | 2.9 | 2672 | 1533 | 0.1 | 0.6 | 6.1
验 | 石 | 生产厂家 | 品种 | 规格(mm) | 针片状颗粒含量(%) | 压碎指标 | 堆积密度 | 含泥量 | 含水量(%)
结 |  | 丰鸿石业 | 花岗岩 | 2018-05-25 | 4.9 | 6.091916 | 1448 | 0.8 | 0.9
果 | 掺合料 | 品种 | 等级 | 掺量及方式 | 外加剂 | 名称 | 掺量(%) | 浓度(%) | 用水来源
|  | 粉煤灰 | Ⅱ级 | 超量取代 |  | LS-JS(B) | 2.0 | 10.0 | 自来水
干 | 水胶比 | 质 量 比 |  | 材 料 用 量
料 |  |  |  | 水 泥 | 掺合料 | 砂 | 石 | 水 | 外加剂
配 | 0.42 | 1 ：0.20 ：2.24 ：3.08 ：0.51 |  | 332 | 68 | 744 | 1023 | 170 | 8.0 | /
合 | 砂率 | 坍落度 | 质量密度 | 抗 压 | 7d | 28d | 备 | 在恒温20±2℃情况下
比 | 42.1% | 160±25mm | 2345 | 强 度 | 32.1 | 50.3 | 注
施 | 水胶比 | 质 量 比 |  | 材 料 用 量
工 |  |  |  | 水 泥 | 掺合料 | 砂 | 石 | 水 | 外加剂
配 | 0.29 | 1 ：0.20 ：2.38 ：3.11 ：0.35 |  | 332 | 68 | 789 | 1032 | 116 | 8.0 | /
合 | 砂率 | 坍落度 | 质量密度 | 抗 压 | 7d | 28d | 备 | 在恒温20±2℃情况下
比 | 43.3% | 160±25mm | 2345 | 强 度 | 31.0 | 48.1 | 注
技术负责人: |  |  |  | 校核: |  |  | 试验:

## 5-4
混凝土配合比设计报告
建设单位：佛山融展置业有限公司 | [6 empty] | 设计单位：三水区建友混凝土有限公司
工程名称：金融街佛山三水项目6号楼及其地下室 | [6 empty] | 试验规格:JGJ55-2011
发报告日期：2018.11.20 | [6 empty] | 编号:JianYou2017B60
构件 | 技术设计参数 |  |  |  |  | 施工条件 |  | 配合比设计参数
| 名称（环境条件） |  | 强度等级 | 抗渗等级 | 断面尺寸 | 坍落度(mm) | 浇筑方法 | 标准差(MPa) | 配制强度(MPa)
情况 | 泵送砼 |  | C60 | / | / | 175±25mm | 直卸 | 6.5 | 70.7
原 | 水 | 品种 | 标号 | 生产厂名 | 水泥编号 | 3d抗折强度（MPa） | 28d抗折强度（MPa） | 3d抗压强度（MPa） | 28d抗压强度（MPa）
材 | 泥 | P.O | 42.5R | 桥牌水泥厂 | 10A144 | 5.6 | 8.2 | 28 | 50.7
料 | 砂 | 生产厂家 | 级配区 | 细度模数 | 表观密度(kg/m³) | 堆积密度(kg/m³) |  | 含泥量 | 含水量(%)
检 |  | 四会胥江 | Ⅱ 区 | 2.4 | 2601 | 1478 | 0.1 | 0.6 | 6.1
验 | 石 | 生产厂家 | 品种 | 规格(mm) | 针片状颗粒含量(%) | 压碎指标 | 堆积密度 | 含泥量 | 含水量(%)
结 |  | 丰鸿石业 | 花岗岩 | 2018-05-25 | 4.9 | 7.434979 | 1546 | 0.8 | 0.9
果 | 掺合料 | 品种 | 等级 | 掺量及方式 | 外加剂 | 名称 | 掺量(%) | 浓度(%) | 用水来源
|  | 粉煤灰 | Ⅱ级 | 超量取代 |  | LS-JS(B) | 2.8 | 10.4 | 自来水
干 | 水胶比 | 质 量 比 |  | 材 料 用 量
料 |  |  |  | 水 泥 | 掺合料 | 砂 | 石 | 水 | 外加剂
配 | 0.29 | 1 ：0.20 ：1.25 ：2.18 ：0.35 |  | 477 | 95 | 595 | 1042 | 165 | 16.0 | /
合 | 砂率 | 坍落度 | 质量密度 | 抗 压 | 7d | 28d | 备 | 在恒温20±2℃情况下
比 | 36.3% | 175±25mm | 2390 | 强 度 | 52.6 | 74.6 | 注
施 | 水胶比 | 质 量 比 |  | 材 料 用 量
工 |  |  |  | 水 泥 | 掺合料 | 砂 | 石 | 水 | 外加剂
配 | 0.21 | 1 ：0.20 ：1.32 ：2.20 ：0.25 |  | 477 | 95 | 631 | 1051 | 120 | 16.0 | /
合 | 砂率 | 坍落度 | 质量密度 | 抗 压 | 7d | 28d | 备 | 在恒温20±2℃情况下
比 | 37.5% | 175±25mm | 2390 | 强 度 | 49.6 | 81.3 | 注
技术负责人: |  |  |  | 校核: |  |  | 试验:

## 5-5
混凝土配合比设计报告
建设单位：佛山融展置业有限公司 | [6 empty] | 设计单位：三水区建友混凝土有限公司
工程名称：金融街佛山三水项目6号楼及其地下室 | [6 empty] | 试验规格:JGJ55-2011
发报告日期：2018.11.20 | [6 empty] | 编号:JianYou2017B30
构件 | 技术设计参数 |  |  |  |  | 施工条件 |  | 配合比设计参数
| 名称（环境条件） |  | 强度等级 | 抗渗等级 | 断面尺寸 | 坍落度(mm) | 浇筑方法 | 标准差(MPa) | 配制强度(MPa)
情况 | 泵送砼 |  | C30 | / | / | 175±25mm | 直卸 | 4.0 | 36.6
原 | 水 | 品种 | 标号 | 生产厂名 | 水泥编号 | 3d抗折强度（MPa） | 28d抗折强度（MPa） | 3d抗压强度（MPa） | 28d抗压强度（MPa）
材 | 泥 | P.O | 42.5R | 桥牌水泥厂 | 10A144 | 5.6 | 8.2 | 28 | 50.7
料 | 砂 | 生产厂家 | 级配区 | 细度模数 | 表观密度(kg/m³) | 堆积密度(kg/m³) |  | 含泥量 | 含水量(%)
检 |  | 四会胥江 | Ⅱ 区 | 2.5 | 2770 | 1488 | 0.1 | 0.6 | 6.1
验 | 石 | 生产厂家 | 品种 | 规格(mm) | 针片状颗粒含量(%) | 压碎指标 | 堆积密度 | 含泥量 | 含水量(%)
结 |  | 丰鸿石业 | 花岗岩 | 2018-05-25 | 4.8 | 7.533758 | 1458 | 0.8 | 0.9
果 | 掺合料 | 品种 | 等级 | 掺量及方式 | 外加剂 | 名称 | 掺量(%) | 浓度(%) | 用水来源
|  | 粉煤灰 | Ⅱ级 | 超量取代 |  | LS-JS(B) | 2.0 | 10.3 | 自来水
干 | 水胶比 | 质 量 比 |  | 材 料 用 量
料 |  |  |  | 水 泥 | 掺合料 | 砂 | 石 | 水 | 外加剂
配 | 0.46 | 1 ：0.30 ：2.66 ：3.58 ：0.59 |  | 287 | 86 | 762 | 1027 | 170 | 7.5 | /
合 | 砂率 | 坍落度 | 质量密度 | 抗 压 | 7d | 28d | 备 | 在恒温20±2℃情况下
比 | 42.6% | 175±25mm | 2340 | 强 度 | 26.5 | 42.8 | 注
施 | 水胶比 | 质 量 比 |  | 材 料 用 量
工 |  |  |  | 水 泥 | 掺合料 | 砂 | 石 | 水 | 外加剂
配 | 0.31 | 1 ：0.30 ：2.82 ：3.61 ：0.40 |  | 287 | 86 | 808 | 1036 | 115 | 7.5 | /
合 | 砂率 | 坍落度 | 质量密度 | 抗 压 | 7d | 28d | 备 | 在恒温20±2℃情况下
比 | 43.8% | 175±25mm | 2340 | 强 度 | 27.6 | 37.2 | 注
技术负责人: |  |  |  | 校核: |  |  | 试验:

## 6-1
混凝土配合比设计报告
建设单位：佛山融展置业有限公司 | [6 empty] | 设计单位：三水区建友混凝土有限公司
工程名称：金融街佛山三水项目7号楼及其地下室 | [6 empty] | 试验规格:JGJ55-2011
发报告日期：2018.11.20 | [6 empty] | 编号:JianYou2017B20
构件 | 技术设计参数 |  |  |  |  | 施工条件 |  | 配合比设计参数
| 名称（环境条件） |  | 强度等级 | 抗渗等级 | 断面尺寸 | 坍落度(mm) | 浇筑方法 | 标准差(MPa) | 配制强度(MPa)
情况 | 泵送砼 |  | C20 | / | / | 175±25mm | 直卸 | 3.0 | 24.9
原 | 水 | 品种 | 标号 | 生产厂名 | 水泥编号 | 3d抗折强度（MPa） | 28d抗折强度（MPa） | 3d抗压强度（MPa） | 28d抗压强度（MPa）
材 | 泥 | P.O | 42.5R | 桥牌水泥厂 | 10A144 | 5.6 | 8.2 | 28 | 50.7
料 | 砂 | 生产厂家 | 级配区 | 细度模数 | 表观密度(kg/m³) | 堆积密度(kg/m³) |  | 含泥量 | 含水量(%)
检 |  | 四会胥江 | Ⅱ 区 | 2.5 | 2642 | 1457 | 0.1 | 0.6 | 6.1
验 | 石 | 生产厂家 | 品种 | 规格(mm) | 针片状颗粒含量(%) | 压碎指标 | 堆积密度 | 含泥量 | 含水量(%)
结 |  | 丰鸿石业 | 花岗岩 | 2018-05-25 | 4.7 | 7.99955 | 1490 | 0.8 | 0.9
果 | 掺合料 | 品种 | 等级 | 掺量及方式 | 外加剂 | 名称 | 掺量(%) | 浓度(%) | 用水来源
|  | 粉煤灰 | Ⅱ级 | 超量取代 |  | LS-JS(B) | 2.0 | 11.4 | 自来水
干 | 水胶比 | 质 量 比 |  | 材 料 用 量
料 |  |  |  | 水 泥 | 掺合料 | 砂 | 石 | 水 | 外加剂
配 | 0.53 | 1 ：0.41 ：3.51 ：4.57 ：0.75 |  | 227 | 93 | 796 | 1038 | 170 | 6.4 | /
合 | 砂率 | 坍落度 | 质量密度 | 抗 压 | 7d | 28d | 备 | 在恒温20±2℃情况下
比 | 43.4% | 175±25mm | 2330 | 强 度 | 16.6 | 24.4 | 注
施 | 水胶比 | 质 量 比 |  | 材 料 用 量
工 |  |  |  | 水 泥 | 掺合料 | 砂 | 石 | 水 | 外加剂
配 | 0.35 | 1 ：0.41 ：3.72 ：4.61 ：0.49 |  | 227 | 93 | 845 | 1047 | 112 | 6.4 | /
合 | 砂率 | 坍落度 | 质量密度 | 抗 压 | 7d | 28d | 备 | 在恒温20±2℃情况下
比 | 44.7% | 175±25mm | 2330 | 强 度 | 19.7 | 24.7 | 注
技术负责人: |  |  |  | 校核: |  |  | 试验:

## 6-2
混凝土配合比设计报告
建设单位：佛山融展置业有限公司 | [6 empty] | 设计单位：三水区建友混凝土有限公司
工程名称：金融街佛山三水项目7号楼及其地下室 | [6 empty] | 试验规格:JGJ55-2011
发报告日期：2018.11.20 | [6 empty] | 编号:JianYou2017P6B35
构件 | 技术设计参数 |  |  |  |  | 施工条件 |  | 配合比设计参数
| 名称（环境条件） |  | 强度等级 | 抗渗等级 | 断面尺寸 | 坍落度(mm) | 浇筑方法 | 标准差(MPa) | 配制强度(MPa)
情况 | 泵送砼 |  | C35 | P6 | / | 160±25mm | 直卸 | 4.5 | 42.4
原 | 水 | 品种 | 标号 | 生产厂名 | 水泥编号 | 3d抗折强度（MPa） | 28d抗折强度（MPa） | 3d抗压强度（MPa） | 28d抗压强度（MPa）
材 | 泥 | P.O | 42.5R | 桥牌水泥厂 | 10A144 | 5.6 | 8.2 | 28 | 50.7
料 | 砂 | 生产厂家 | 级配区 | 细度模数 | 表观密度(kg/m³) | 堆积密度(kg/m³) |  | 含泥量 | 含水量(%)
检 |  | 四会胥江 | Ⅱ 区 | 2.7 | 2670 | 1466 | 0.1 | 0.6 | 6.1
验 | 石 | 生产厂家 | 品种 | 规格(mm) | 针片状颗粒含量(%) | 压碎指标 | 堆积密度 | 含泥量 | 含水量(%)
结 |  | 丰鸿石业 | 花岗岩 | 2018-05-25 | 4.6 | 7.020893 | 1467 | 0.8 | 0.9
果 | 掺合料 | 品种 | 等级 | 掺量及方式 | 外加剂 | 名称 | 掺量(%) | 浓度(%) | 用水来源
|  | 粉煤灰 | Ⅱ级 | 超量取代 |  | LS-JS(B) | 2.0 | 11.4 | 自来水
干 | 水胶比 | 质 量 比 |  | 材 料 用 量
料 |  |  |  | 水 泥 | 掺合料 | 砂 | 石 | 水 | 外加剂
配 | 0.42 | 1 ：0.20 ：2.24 ：3.08 ：0.51 |  | 332 | 68 | 744 | 1023 | 170 | 8.0 | /
合 | 砂率 | 坍落度 | 质量密度 | 抗 压 | 7d | 28d | 备 | 在恒温20±2℃情况下
比 | 42.1% | 160±25mm | 2345 | 强 度 | 28.3 | 50.1 | 注
施 | 水胶比 | 质 量 比 |  | 材 料 用 量
工 |  |  |  | 水 泥 | 掺合料 | 砂 | 石 | 水 | 外加剂
配 | 0.29 | 1 ：0.20 ：2.38 ：3.11 ：0.35 |  | 332 | 68 | 789 | 1032 | 116 | 8.0 | /
合 | 砂率 | 坍落度 | 质量密度 | 抗 压 | 7d | 28d | 备 | 在恒温20±2℃情况下
比 | 43.3% | 160±25mm | 2345 | 强 度 | 33.3 | 43.9 | 注
技术负责人: |  |  |  | 校核: |  |  | 试验:

## 6-3
混凝土配合比设计报告
建设单位：佛山融展置业有限公司 | [6 empty] | 设计单位：三水区建友混凝土有限公司
工程名称：金融街佛山三水项目7号楼及其地下室 | [6 empty] | 试验规格:JGJ55-2011
发报告日期：2018.11.20 | [6 empty] | 编号:JianYou2017B60
构件 | 技术设计参数 |  |  |  |  | 施工条件 |  | 配合比设计参数
| 名称（环境条件） |  | 强度等级 | 抗渗等级 | 断面尺寸 | 坍落度(mm) | 浇筑方法 | 标准差(MPa) | 配制强度(MPa)
情况 | 泵送砼 |  | C60 | / | / | 175±25mm | 直卸 | 6.5 | 70.7
原 | 水 | 品种 | 标号 | 生产厂名 | 水泥编号 | 3d抗折强度（MPa） | 28d抗折强度（MPa） | 3d抗压强度（MPa） | 28d抗压强度（MPa）
材 | 泥 | P.O | 42.5R | 桥牌水泥厂 | 10A144 | 5.6 | 8.2 | 28 | 50.7
料 | 砂 | 生产厂家 | 级配区 | 细度模数 | 表观密度(kg/m³) | 堆积密度(kg/m³) |  | 含泥量 | 含水量(%)
检 |  | 四会胥江 | Ⅱ 区 | 3.0 | 2696 | 1524 | 0.1 | 0.6 | 6.1
验 | 石 | 生产厂家 | 品种 | 规格(mm) | 针片状颗粒含量(%) | 压碎指标 | 堆积密度 | 含泥量 | 含水量(%)
结 |  | 丰鸿石业 | 花岗岩 | 2018-05-25 | 4.9 | 7.626726 | 1500 | 0.8 | 0.9
果 | 掺合料 | 品种 | 等级 | 掺量及方式 | 外加剂 | 名称 | 掺量(%) | 浓度(%) | 用水来源
|  | 粉煤灰 | Ⅱ级 | 超量取代 |  | LS-JS(B) | 2.8 | 10.9 | 自来水
干 | 水胶比 | 质 量 比 |  | 材 料 用 量
料 |  |  |  | 水 泥 | 掺合料 | 砂 | 石 | 水 | 外加剂
配 | 0.29 | 1 ：0.20 ：1.25 ：2.18 ：0.35 |  | 477 | 95 | 595 | 1042 | 165 | 16.0 | /
合 | 砂率 | 坍落度 | 质量密度 | 抗 压 | 7d | 28d | 备 | 在恒温20±2℃情况下
比 | 36.3% | 175±25mm | 2390 | 强 度 | 58.8 | 79.8 | 注
施 | 水胶比 | 质 量 比 |  | 材 料 用 量
工 |  |  |  | 水 泥 | 掺合料 | 砂 | 石 | 水 | 外加剂
配 | 0.21 | 1 ：0.20 ：1.32 ：2.20 ：0.25 |  | 477 | 95 | 631 | 1051 | 120 | 16.0 | /
合 | 砂率 | 坍落度 | 质量密度 | 抗 压 | 7d | 28d | 备 | 在恒温20±2℃情况下
比 | 37.5% | 175±25mm | 2390 | 强 度 | 58.6 | 84.6 | 注
技术负责人: |  |  |  | 校核: |  |  | 试验:

## 6-4
混凝土配合比设计报告
建设单位：佛山融展置业有限公司 | [6 empty] | 设计单位：三水区建友混凝土有限公司
工程名称：金融街佛山三水项目7号楼及其地下室 | [6 empty] | 试验规格:JGJ55-2011
发报告日期：2018.11.20 | [6 empty] | 编号:JianYou2017B30
构件 | 技术设计参数 |  |  |  |  | 施工条件 |  | 配合比设计参数
| 名称（环境条件） |  | 强度等级 | 抗渗等级 | 断面尺寸 | 坍落度(mm) | 浇筑方法 | 标准差(MPa) | 配制强度(MPa)
情况 | 泵送砼 |  | C30 | / | / | 175±25mm | 直卸 | 4.0 | 36.6
原 | 水 | 品种 | 标号 | 生产厂名 | 水泥编号 | 3d抗折强度（MPa） | 28d抗折强度（MPa） | 3d抗压强度（MPa） | 28d抗压强度（MPa）
材 | 泥 | P.O | 42.5R | 桥牌水泥厂 | 10A144 | 5.6 | 8.2 | 28 | 50.7
料 | 砂 | 生产厂家 | 级配区 | 细度模数 | 表观密度(kg/m³) | 堆积密度(kg/m³) |  | 含泥量 | 含水量(%)
检 |  | 四会胥江 | Ⅱ 区 | 2.3 | 2641 | 1465 | 0.1 | 0.6 | 6.1
验 | 石 | 生产厂家 | 品种 | 规格(mm) | 针片状颗粒含量(%) | 压碎指标 | 堆积密度 | 含泥量 | 含水量(%)
结 |  | 丰鸿石业 | 花岗岩 | 2018-05-25 | 4.5 | 6.838046 | 1521 | 0.8 | 0.9
果 | 掺合料 | 品种 | 等级 | 掺量及方式 | 外加剂 | 名称 | 掺量(%) | 浓度(%) | 用水来源
|  | 粉煤灰 | Ⅱ级 | 超量取代 |  | LS-JS(B) | 2.0 | 11.2 | 自来水
干 | 水胶比 | 质 量 比 |  | 材 料 用 量
料 |  |  |  | 水 泥 | 掺合料 | 砂 | 石 | 水 | 外加剂
配 | 0.46 | 1 ：0.30 ：2.66 ：3.58 ：0.59 |  | 287 | 86 | 762 | 1027 | 170 | 7.5 | /
合 | 砂率 | 坍落度 | 质量密度 | 抗 压 | 7d | 28d | 备 | 在恒温20±2℃情况下
比 | 42.6% | 175±25mm | 2340 | 强 度 | 27.2 | 41.7 | 注
施 | 水胶比 | 质 量 比 |  | 材 料 用 量
工 |  |  |  | 水 泥 | 掺合料 | 砂 | 石 | 水 | 外加剂
配 | 0.31 | 1 ：0.30 ：2.82 ：3.61 ：0.40 |  | 287 | 86 | 808 | 1036 | 115 | 7.5 | /
合 | 砂率 | 坍落度 | 质量密度 | 抗 压 | 7d | 28d | 备 | 在恒温20±2℃情况下
比 | 43.8% | 175±25mm | 2340 | 强 度 | 29.6 | 37.5 | 注
技术负责人: |  |  |  | 校核: |  |  | 试验:

## 7-1
混凝土配合比设计报告
建设单位：佛山融展置业有限公司 | [6 empty] | 设计单位：三水区建友混凝土有限公司
工程名称：金融街佛山三水项目8号楼及其地下室 | [6 empty] | 试验规格:JGJ55-2011
发报告日期：2018.12.01 | [6 empty] | 编号:JianYou2017B50
构件 | 技术设计参数 |  |  |  |  | 施工条件 |  | 配合比设计参数
| 名称（环境条件） |  | 强度等级 | 抗渗等级 | 断面尺寸 | 坍落度(mm) | 浇筑方法 | 标准差(MPa) | 配制强度(MPa)
情况 | 泵送砼 |  | C50 | / | / | 175±25mm | 直卸 | 5.5 | 59.0
原 | 水 | 品种 | 标号 | 生产厂名 | 水泥编号 | 3d抗折强度（MPa） | 28d抗折强度（MPa） | 3d抗压强度（MPa） | 28d抗压强度（MPa）
材 | 泥 | P.O | 42.5R | 桥牌水泥厂 | 11A148 | 5.5 | 8.7 | 27.8 | 54.8
料 | 砂 | 生产厂家 | 级配区 | 细度模数 | 表观密度(kg/m³) | 堆积密度(kg/m³) |  | 含泥量 | 含水量(%)
检 |  | 四会胥江 | Ⅱ 区 | 2.6 | 2761 | 1433 | 0.1 | 0.6 | 6.1
验 | 石 | 生产厂家 | 品种 | 规格(mm) | 针片状颗粒含量(%) | 压碎指标 | 堆积密度 | 含泥量 | 含水量(%)
结 |  | 丰鸿石业 | 花岗岩 | 2018-05-25 | 4.9 | 7.174868 | 1472 | 0.8 | 0.9
果 | 掺合料 | 品种 | 等级 | 掺量及方式 | 外加剂 | 名称 | 掺量(%) | 浓度(%) | 用水来源
|  | 粉煤灰 | Ⅱ级 | 超量取代 |  | LS-JS(B) | 2.2 | 11.1 | 自来水
干 | 水胶比 | 质 量 比 |  | 材 料 用 量
料 |  |  |  | 水 泥 | 掺合料 | 砂 | 石 | 水 | 外加剂
配 | 0.30 | 1 ：0.23 ：1.63 ：2.56 ：0.37 |  | 407 | 95 | 664 | 1043 | 150 | 11.0 | /
合 | 砂率 | 坍落度 | 质量密度 | 抗 压 | 7d | 28d | 备 | 在恒温20±2℃情况下
比 | 38.9% | 175±25mm | 2370 | 强 度 | 40.5 | 64.5 | 注
施 | 水胶比 | 质 量 比 |  | 材 料 用 量
工 |  |  |  | 水 泥 | 掺合料 | 砂 | 石 | 水 | 外加剂
配 | 0.20 | 1 ：0.23 ：1.73 ：2.58 ：0.25 |  | 407 | 95 | 705 | 1052 | 100 | 11.0 | /
合 | 砂率 | 坍落度 | 质量密度 | 抗 压 | 7d | 28d | 备 | 在恒温20±2℃情况下
比 | 40.1% | 175±25mm | 2370 | 强 度 | 46.5 | 69.7 | 注
技术负责人: |  |  |  | 校核: |  |  | 试验:

## 7-2
混凝土配合比设计报告
建设单位：佛山融展置业有限公司 | [6 empty] | 设计单位：三水区建友混凝土有限公司
工程名称：金融街佛山三水项目8号楼及其地下室 | [6 empty] | 试验规格:JGJ55-2011
发报告日期：2018.12.01 | [6 empty] | 编号:JianYou2017B30
构件 | 技术设计参数 |  |  |  |  | 施工条件 |  | 配合比设计参数
| 名称（环境条件） |  | 强度等级 | 抗渗等级 | 断面尺寸 | 坍落度(mm) | 浇筑方法 | 标准差(MPa) | 配制强度(MPa)
情况 | 泵送砼 |  | C30 | / | / | 175±25mm | 直卸 | 4.0 | 36.6
原 | 水 | 品种 | 标号 | 生产厂名 | 水泥编号 | 3d抗折强度（MPa） | 28d抗折强度（MPa） | 3d抗压强度（MPa） | 28d抗压强度（MPa）
材 | 泥 | P.O | 42.5R | 桥牌水泥厂 | 11A148 | 5.5 | 8.7 | 27.8 | 54.8
料 | 砂 | 生产厂家 | 级配区 | 细度模数 | 表观密度(kg/m³) | 堆积密度(kg/m³) |  | 含泥量 | 含水量(%)
检 |  | 四会胥江 | Ⅱ 区 | 2.7 | 2753 | 1473 | 0.1 | 0.6 | 6.1
验 | 石 | 生产厂家 | 品种 | 规格(mm) | 针片状颗粒含量(%) | 压碎指标 | 堆积密度 | 含泥量 | 含水量(%)
结 |  | 丰鸿石业 | 花岗岩 | 2018-05-25 | 4.8 | 6.494767 | 1474 | 0.8 | 0.9
果 | 掺合料 | 品种 | 等级 | 掺量及方式 | 外加剂 | 名称 | 掺量(%) | 浓度(%) | 用水来源
|  | 粉煤灰 | Ⅱ级 | 超量取代 |  | LS-JS(B) | 2.0 | 11.5 | 自来水
干 | 水胶比 | 质 量 比 |  | 材 料 用 量
料 |  |  |  | 水 泥 | 掺合料 | 砂 | 石 | 水 | 外加剂
配 | 0.46 | 1 ：0.30 ：2.66 ：3.58 ：0.59 |  | 287 | 86 | 762 | 1027 | 170 | 7.5 | /
合 | 砂率 | 坍落度 | 质量密度 | 抗 压 | 7d | 28d | 备 | 在恒温20±2℃情况下
比 | 42.6% | 175±25mm | 2340 | 强 度 | 28.9 | 38.5 | 注
施 | 水胶比 | 质 量 比 |  | 材 料 用 量
工 |  |  |  | 水 泥 | 掺合料 | 砂 | 石 | 水 | 外加剂
配 | 0.31 | 1 ：0.30 ：2.82 ：3.61 ：0.40 |  | 287 | 86 | 808 | 1036 | 115 | 7.5 | /
合 | 砂率 | 坍落度 | 质量密度 | 抗 压 | 7d | 28d | 备 | 在恒温20±2℃情况下
比 | 43.8% | 175±25mm | 2340 | 强 度 | 24.2 | 44.4 | 注
技术负责人: |  |  |  | 校核: |  |  | 试验:

## 8-1
混凝土配合比设计报告
建设单位：佛山融展置业有限公司 | [6 empty] | 设计单位：三水区建友混凝土有限公司
工程名称：金融街佛山三水项目9号楼及其地下室 | [6 empty] | 试验规格:JGJ55-2011
发报告日期：2018.11.01 | [6 empty] | 编号:JianYou2017B15
构件 | 技术设计参数 |  |  |  |  | 施工条件 |  | 配合比设计参数
| 名称（环境条件） |  | 强度等级 | 抗渗等级 | 断面尺寸 | 坍落度(mm) | 浇筑方法 | 标准差(MPa) | 配制强度(MPa)
情况 | 泵送砼 |  | C15 | / | / | 175±25mm | 直卸 | 2.0 | 18.3
原 | 水 | 品种 | 标号 | 生产厂名 | 水泥编号 | 3d抗折强度（MPa） | 28d抗折强度（MPa） | 3d抗压强度（MPa） | 28d抗压强度（MPa）
材 | 泥 | P.O | 42.5R | 桥牌水泥厂 | 10A136 | 5.8 | 8.5 | 28.8 | 54.9
料 | 砂 | 生产厂家 | 级配区 | 细度模数 | 表观密度(kg/m³) | 堆积密度(kg/m³) |  | 含泥量 | 含水量(%)
检 |  | 四会胥江 | Ⅱ 区 | 2.5 | 2654 | 1476 | 0.1 | 0.6 | 6.1
验 | 石 | 生产厂家 | 品种 | 规格(mm) | 针片状颗粒含量(%) | 压碎指标 | 堆积密度 | 含泥量 | 含水量(%)
结 |  | 丰鸿石业 | 花岗岩 | 2018-05-25 | 4.6 | 6.30999 | 1490 | 0.8 | 0.9
果 | 掺合料 | 品种 | 等级 | 掺量及方式 | 外加剂 | 名称 | 掺量(%) | 浓度(%) | 用水来源
|  | 粉煤灰 | Ⅱ级 | 超量取代 |  | LS-JS(B) | 2.0 | 11.1 | 自来水
干 | 水胶比 | 质 量 比 |  | 材 料 用 量
料 |  |  |  | 水 泥 | 掺合料 | 砂 | 石 | 水 | 外加剂
配 | 0.63 | 1 ：0.43 ：3.92 ：4.79 ：0.90 |  | 210 | 90 | 823 | 1006 | 190 | 6.0 | /
合 | 砂率 | 坍落度 | 质量密度 | 抗 压 | 7d | 28d | 备 | 在恒温20±2℃情况下
比 | 45.0% | 175±25mm | 2325 | 强 度 | 13.8 | 18.9 | 注
施 | 水胶比 | 质 量 比 |  | 材 料 用 量
工 |  |  |  | 水 泥 | 掺合料 | 砂 | 石 | 水 | 外加剂
配 | 0.44 | 1 ：0.43 ：4.16 ：4.83 ：0.62 |  | 210 | 90 | 873 | 1015 | 131 | 6.0 | /
合 | 砂率 | 坍落度 | 质量密度 | 抗 压 | 7d | 28d | 备 | 在恒温20±2℃情况下
比 | 46.2% | 175±25mm | 2325 | 强 度 | 14.2 | 18.7 | 注
技术负责人: |  |  |  | 校核: |  |  | 试验:

## 8-2
混凝土配合比设计报告
建设单位：佛山融展置业有限公司 | [6 empty] | 设计单位：三水区建友混凝土有限公司
工程名称：金融街佛山三水项目9号楼及其地下室 | [6 empty] | 试验规格:JGJ55-2011
发报告日期：2018.11.01 | [6 empty] | 编号:JianYou2017P6B30
构件 | 技术设计参数 |  |  |  |  | 施工条件 |  | 配合比设计参数
| 名称（环境条件） |  | 强度等级 | 抗渗等级 | 断面尺寸 | 坍落度(mm) | 浇筑方法 | 标准差(MPa) | 配制强度(MPa)
情况 | 泵送砼 |  | C30 | P6 | / | 160±25mm | 直卸 | 4.0 | 36.6
原 | 水 | 品种 | 标号 | 生产厂名 | 水泥编号 | 3d抗折强度（MPa） | 28d抗折强度（MPa） | 3d抗压强度（MPa） | 28d抗压强度（MPa）
材 | 泥 | P.O | 42.5R | 桥牌水泥厂 | 10A136 | 5.8 | 8.5 | 28.8 | 54.9
料 | 砂 | 生产厂家 | 级配区 | 细度模数 | 表观密度(kg/m³) | 堆积密度(kg/m³) |  | 含泥量 | 含水量(%)
检 |  | 四会胥江 | Ⅱ 区 | 2.8 | 2677 | 1462 | 0.1 | 0.6 | 6.1
验 | 石 | 生产厂家 | 品种 | 规格(mm) | 针片状颗粒含量(%) | 压碎指标 | 堆积密度 | 含泥量 | 含水量(%)
结 |  | 丰鸿石业 | 花岗岩 | 2018-05-25 | 4.5 | 7.078051 | 1499 | 0.8 | 0.9
果 | 掺合料 | 品种 | 等级 | 掺量及方式 | 外加剂 | 名称 | 掺量(%) | 浓度(%) | 用水来源
|  | 粉煤灰 | Ⅱ级 | 超量取代 |  | LS-JS(B) | 2.0 | 10.1 | 自来水
干 | 水胶比 | 质 量 比 |  | 材 料 用 量
料 |  |  |  | 水 泥 | 掺合料 | 砂 | 石 | 水 | 外加剂
配 | 0.46 | 1 ：0.24 ：2.52 ：3.40 ：0.56 |  | 302 | 71 | 762 | 1027 | 170 | 7.5 | /
合 | 砂率 | 坍落度 | 质量密度 | 抗 压 | 7d | 28d | 备 | 在恒温20±2℃情况下
比 | 42.6% | 160±25mm | 2340 | 强 度 | 26.1 | 36.7 | 注
施 | 水胶比 | 质 量 比 |  | 材 料 用 量
工 |  |  |  | 水 泥 | 掺合料 | 砂 | 石 | 水 | 外加剂
配 | 0.31 | 1 ：0.24 ：2.68 ：3.43 ：0.38 |  | 302 | 71 | 808 | 1036 | 115 | 7.5 | /
合 | 砂率 | 坍落度 | 质量密度 | 抗 压 | 7d | 28d | 备 | 在恒温20±2℃情况下
比 | 43.8% | 160±25mm | 2340 | 强 度 | 24.9 | 37.3 | 注
技术负责人: |  |  |  | 校核: |  |  | 试验:

## 8-3
混凝土配合比设计报告
建设单位：佛山融展置业有限公司 | [6 empty] | 设计单位：三水区建友混凝土有限公司
工程名称：金融街佛山三水项目9号楼及其地下室 | [6 empty] | 试验规格:JGJ55-2011
发报告日期：2018.11.01 | [6 empty] | 编号:JianYou2017B35
构件 | 技术设计参数 |  |  |  |  | 施工条件 |  | 配合比设计参数
| 名称（环境条件） |  | 强度等级 | 抗渗等级 | 断面尺寸 | 坍落度(mm) | 浇筑方法 | 标准差(MPa) | 配制强度(MPa)
情况 | 泵送砼 |  | C35 | / | / | 175±25mm | 直卸 | 4.5 | 42.4
原 | 水 | 品种 | 标号 | 生产厂名 | 水泥编号 | 3d抗折强度（MPa） | 28d抗折强度（MPa） | 3d抗压强度（MPa） | 28d抗压强度（MPa）
材 | 泥 | P.O | 42.5R | 桥牌水泥厂 | 10A136 | 5.8 | 8.5 | 28.8 | 54.9
料 | 砂 | 生产厂家 | 级配区 | 细度模数 | 表观密度(kg/m³) | 堆积密度(kg/m³) |  | 含泥量 | 含水量(%)
检 |  | 四会胥江 | Ⅱ 区 | 2.7 | 2633 | 1536 | 0.1 | 0.6 | 6.1
验 | 石 | 生产厂家 | 品种 | 规格(mm) | 针片状颗粒含量(%) | 压碎指标 | 堆积密度 | 含泥量 | 含水量(%)
结 |  | 丰鸿石业 | 花岗岩 | 2018-05-25 | 4.8 | 7.235602 | 1432 | 0.8 | 0.9
果 | 掺合料 | 品种 | 等级 | 掺量及方式 | 外加剂 | 名称 | 掺量(%) | 浓度(%) | 用水来源
|  | 粉煤灰 | Ⅱ级 | 超量取代 |  | LS-JS(B) | 2.0 | 11.4 | 自来水
干 | 水胶比 | 质 量 比 |  | 材 料 用 量
料 |  |  |  | 水 泥 | 掺合料 | 砂 | 石 | 水 | 外加剂
配 | 0.42 | 1 ：0.26 ：2.35 ：3.22 ：0.54 |  | 317 | 84 | 744 | 1022 | 170 | 8.0 | /
合 | 砂率 | 坍落度 | 质量密度 | 抗 压 | 7d | 28d | 备 | 在恒温20±2℃情况下
比 | 42.1% | 175±25mm | 2345 | 强 度 | 34.4 | 43.8 | 注
施 | 水胶比 | 质 量 比 |  | 材 料 用 量
工 |  |  |  | 水 泥 | 掺合料 | 砂 | 石 | 水 | 外加剂
配 | 0.29 | 1 ：0.26 ：2.49 ：3.25 ：0.37 |  | 317 | 84 | 789 | 1031 | 116 | 8.0 | /
合 | 砂率 | 坍落度 | 质量密度 | 抗 压 | 7d | 28d | 备 | 在恒温20±2℃情况下
比 | 43.4% | 175±25mm | 2345 | 强 度 | 32.2 | 51.8 | 注
技术负责人: |  |  |  | 校核: |  |  | 试验:

## 8-4
混凝土配合比设计报告
建设单位：佛山融展置业有限公司 | [6 empty] | 设计单位：三水区建友混凝土有限公司
工程名称：金融街佛山三水项目9号楼及其地下室 | [6 empty] | 试验规格:JGJ55-2011
发报告日期：2018.11.01 | [6 empty] | 编号:JianYou2017P6B35
构件 | 技术设计参数 |  |  |  |  | 施工条件 |  | 配合比设计参数
| 名称（环境条件） |  | 强度等级 | 抗渗等级 | 断面尺寸 | 坍落度(mm) | 浇筑方法 | 标准差(MPa) | 配制强度(MPa)
情况 | 泵送砼 |  | C35 | P6 | / | 160±25mm | 直卸 | 4.5 | 42.4
原 | 水 | 品种 | 标号 | 生产厂名 | 水泥编号 | 3d抗折强度（MPa） | 28d抗折强度（MPa） | 3d抗压强度（MPa） | 28d抗压强度（MPa）
材 | 泥 | P.O | 42.5R | 桥牌水泥厂 | 10A136 | 5.8 | 8.5 | 28.8 | 54.9
料 | 砂 | 生产厂家 | 级配区 | 细度模数 | 表观密度(kg/m³) | 堆积密度(kg/m³) |  | 含泥量 | 含水量(%)
检 |  | 四会胥江 | Ⅱ 区 | 2.9 | 2775 | 1506 | 0.1 | 0.6 | 6.1
验 | 石 | 生产厂家 | 品种 | 规格(mm) | 针片状颗粒含量(%) | 压碎指标 | 堆积密度 | 含泥量 | 含水量(%)
结 |  | 丰鸿石业 | 花岗岩 | 2018-05-25 | 4.7 | 7.430797 | 1440 | 0.8 | 0.9
果 | 掺合料 | 品种 | 等级 | 掺量及方式 | 外加剂 | 名称 | 掺量(%) | 浓度(%) | 用水来源
|  | 粉煤灰 | Ⅱ级 | 超量取代 |  | LS-JS(B) | 2.0 | 11.0 | 自来水
干 | 水胶比 | 质 量 比 |  | 材 料 用 量
料 |  |  |  | 水 泥 | 掺合料 | 砂 | 石 | 水 | 外加剂
配 | 0.42 | 1 ：0.20 ：2.24 ：3.08 ：0.51 |  | 332 | 68 | 744 | 1023 | 170 | 8.0 | /
合 | 砂率 | 坍落度 | 质量密度 | 抗 压 | 7d | 28d | 备 | 在恒温20±2℃情况下
比 | 42.1% | 160±25mm | 2345 | 强 度 | 29.0 | 48.0 | 注
施 | 水胶比 | 质 量 比 |  | 材 料 用 量
工 |  |  |  | 水 泥 | 掺合料 | 砂 | 石 | 水 | 外加剂
配 | 0.29 | 1 ：0.20 ：2.38 ：3.11 ：0.35 |  | 332 | 68 | 789 | 1032 | 116 | 8.0 | /
合 | 砂率 | 坍落度 | 质量密度 | 抗 压 | 7d | 28d | 备 | 在恒温20±2℃情况下
比 | 43.3% | 160±25mm | 2345 | 强 度 | 31.4 | 46.2 | 注
技术负责人: |  |  |  | 校核: |  |  | 试验:

## 8-5
混凝土配合比设计报告
建设单位：佛山融展置业有限公司 | [6 empty] | 设计单位：三水区建友混凝土有限公司
工程名称：金融街佛山三水项目9号楼及其地下室 | [6 empty] | 试验规格:JGJ55-2011
发报告日期：2018.11.01 | [6 empty] | 编号:JianYou2017B20
构件 | 技术设计参数 |  |  |  |  | 施工条件 |  | 配合比设计参数
| 名称（环境条件） |  | 强度等级 | 抗渗等级 | 断面尺寸 | 坍落度(mm) | 浇筑方法 | 标准差(MPa) | 配制强度(MPa)
情况 | 泵送砼 |  | C20 | / | / | 175±25mm | 直卸 | 3.0 | 24.9
原 | 水 | 品种 | 标号 | 生产厂名 | 水泥编号 | 3d抗折强度（MPa） | 28d抗折强度（MPa） | 3d抗压强度（MPa） | 28d抗压强度（MPa）
材 | 泥 | P.O | 42.5R | 桥牌水泥厂 | 10A136 | 5.8 | 8.5 | 28.8 | 54.9
料 | 砂 | 生产厂家 | 级配区 | 细度模数 | 表观密度(kg/m³) | 堆积密度(kg/m³) |  | 含泥量 | 含水量(%)
检 |  | 四会胥江 | Ⅱ 区 | 2.9 | 2739 | 1498 | 0.1 | 0.6 | 6.1
验 | 石 | 生产厂家 | 品种 | 规格(mm) | 针片状颗粒含量(%) | 压碎指标 | 堆积密度 | 含泥量 | 含水量(%)
结 |  | 丰鸿石业 | 花岗岩 | 2018-05-25 | 4.6 | 6.211494 | 1503 | 0.8 | 0.9
果 | 掺合料 | 品种 | 等级 | 掺量及方式 | 外加剂 | 名称 | 掺量(%) | 浓度(%) | 用水来源
|  | 粉煤灰 | Ⅱ级 | 超量取代 |  | LS-JS(B) | 2.0 | 10.9 | 自来水
干 | 水胶比 | 质 量 比 |  | 材 料 用 量
料 |  |  |  | 水 泥 | 掺合料 | 砂 | 石 | 水 | 外加剂
配 | 0.53 | 1 ：0.41 ：3.51 ：4.57 ：0.75 |  | 227 | 93 | 796 | 1038 | 170 | 6.4 | /
合 | 砂率 | 坍落度 | 质量密度 | 抗 压 | 7d | 28d | 备 | 在恒温20±2℃情况下
比 | 43.4% | 175±25mm | 2330 | 强 度 | 17.0 | 25.6 | 注
施 | 水胶比 | 质 量 比 |  | 材 料 用 量
工 |  |  |  | 水 泥 | 掺合料 | 砂 | 石 | 水 | 外加剂
配 | 0.35 | 1 ：0.41 ：3.72 ：4.61 ：0.49 |  | 227 | 93 | 845 | 1047 | 112 | 6.4 | /
合 | 砂率 | 坍落度 | 质量密度 | 抗 压 | 7d | 28d | 备 | 在恒温20±2℃情况下
比 | 44.7% | 175±25mm | 2330 | 强 度 | 19.2 | 27.7 | 注
技术负责人: |  |  |  | 校核: |  |  | 试验:

## 8-6
混凝土配合比设计报告
建设单位：佛山融展置业有限公司 | [6 empty] | 设计单位：三水区建友混凝土有限公司
工程名称：金融街佛山三水项目9号楼及其地下室 | [6 empty] | 试验规格:JGJ55-2011
发报告日期：2018.11.01 | [6 empty] | 编号:JianYou2017B55
构件 | 技术设计参数 |  |  |  |  | 施工条件 |  | 配合比设计参数
| 名称（环境条件） |  | 强度等级 | 抗渗等级 | 断面尺寸 | 坍落度(mm) | 浇筑方法 | 标准差(MPa) | 配制强度(MPa)
情况 | 泵送砼 |  | C55 | / | / | 175±25mm | 直卸 | 6.0 | 64.9
原 | 水 | 品种 | 标号 | 生产厂名 | 水泥编号 | 3d抗折强度（MPa） | 28d抗折强度（MPa） | 3d抗压强度（MPa） | 28d抗压强度（MPa）
材 | 泥 | P.O | 42.5R | 桥牌水泥厂 | 10A136 | 5.8 | 8.5 | 28.8 | 54.9
料 | 砂 | 生产厂家 | 级配区 | 细度模数 | 表观密度(kg/m³) | 堆积密度(kg/m³) |  | 含泥量 | 含水量(%)
检 |  | 四会胥江 | Ⅱ 区 | 2.5 | 2764 | 1484 | 0.1 | 0.6 | 6.1
验 | 石 | 生产厂家 | 品种 | 规格(mm) | 针片状颗粒含量(%) | 压碎指标 | 堆积密度 | 含泥量 | 含水量(%)
结 |  | 丰鸿石业 | 花岗岩 | 2018-05-25 | 4.7 | 6.712891 | 1483 | 0.8 | 0.9
果 | 掺合料 | 品种 | 等级 | 掺量及方式 | 外加剂 | 名称 | 掺量(%) | 浓度(%) | 用水来源
|  | 粉煤灰 | Ⅱ级 | 超量取代 |  | LS-JS(B) | 2.3 | 11.7 | 自来水
干 | 水胶比 | 质 量 比 |  | 材 料 用 量
料 |  |  |  | 水 泥 | 掺合料 | 砂 | 石 | 水 | 外加剂
配 | 0.29 | 1 ：0.20 ：1.44 ：2.58 ：0.35 |  | 427 | 87 | 614 | 1100 | 150 | 11.8 | /
合 | 砂率 | 坍落度 | 质量密度 | 抗 压 | 7d | 28d | 备 | 在恒温20±2℃情况下
比 | 35.8% | 175±25mm | 2390 | 强 度 | 52.7 | 70.7 | 注
施 | 水胶比 | 质 量 比 |  | 材 料 用 量
工 |  |  |  | 水 泥 | 掺合料 | 砂 | 石 | 水 | 外加剂
配 | 0.20 | 1 ：0.20 ：1.52 ：2.60 ：0.24 |  | 427 | 87 | 651 | 1110 | 103 | 11.8 | /
合 | 砂率 | 坍落度 | 质量密度 | 抗 压 | 7d | 28d | 备 | 在恒温20±2℃情况下
比 | 37.0% | 175±25mm | 2390 | 强 度 | 54.9 | 78.5 | 注
技术负责人: |  |  |  | 校核: |  |  | 试验:

## 9-1
混凝土配合比设计报告
建设单位：佛山融展置业有限公司 | [6 empty] | 设计单位：三水区建友混凝土有限公司
工程名称：金融街佛山三水项目10号楼及其地下室 | [6 empty] | 试验规格:JGJ55-2011
发报告日期：2018.12.01 | [6 empty] | 编号:JianYou2017B60
构件 | 技术设计参数 |  |  |  |  | 施工条件 |  | 配合比设计参数
| 名称（环境条件） |  | 强度等级 | 抗渗等级 | 断面尺寸 | 坍落度(mm) | 浇筑方法 | 标准差(MPa) | 配制强度(MPa)
情况 | 泵送砼 |  | C60 | / | / | 175±25mm | 直卸 | 6.5 | 70.7
原 | 水 | 品种 | 标号 | 生产厂名 | 水泥编号 | 3d抗折强度（MPa） | 28d抗折强度（MPa） | 3d抗压强度（MPa） | 28d抗压强度（MPa）
材 | 泥 | P.O | 42.5R | 桥牌水泥厂 | 11A148 | 5.5 | 8.7 | 27.8 | 54.8
料 | 砂 | 生产厂家 | 级配区 | 细度模数 | 表观密度(kg/m³) | 堆积密度(kg/m³) |  | 含泥量 | 含水量(%)
检 |  | 四会胥江 | Ⅱ 区 | 2.7 | 2736 | 1517 | 0.1 | 0.6 | 6.1
验 | 石 | 生产厂家 | 品种 | 规格(mm) | 针片状颗粒含量(%) | 压碎指标 | 堆积密度 | 含泥量 | 含水量(%)
结 |  | 丰鸿石业 | 花岗岩 | 2018-05-25 | 4.6 | 7.469039 | 1547 | 0.8 | 0.9
果 | 掺合料 | 品种 | 等级 | 掺量及方式 | 外加剂 | 名称 | 掺量(%) | 浓度(%) | 用水来源
|  | 粉煤灰 | Ⅱ级 | 超量取代 |  | LS-JS(B) | 2.8 | 11.5 | 自来水
干 | 水胶比 | 质 量 比 |  | 材 料 用 量
料 |  |  |  | 水 泥 | 掺合料 | 砂 | 石 | 水 | 外加剂
配 | 0.29 | 1 ：0.20 ：1.25 ：2.18 ：0.35 |  | 477 | 95 | 595 | 1042 | 165 | 16.0 | /
合 | 砂率 | 坍落度 | 质量密度 | 抗 压 | 7d | 28d | 备 | 在恒温20±2℃情况下
比 | 36.3% | 175±25mm | 2390 | 强 度 | 56.1 | 85.2 | 注
施 | 水胶比 | 质 量 比 |  | 材 料 用 量
工 |  |  |  | 水 泥 | 掺合料 | 砂 | 石 | 水 | 外加剂
配 | 0.21 | 1 ：0.20 ：1.32 ：2.20 ：0.25 |  | 477 | 95 | 631 | 1051 | 120 | 16.0 | /
合 | 砂率 | 坍落度 | 质量密度 | 抗 压 | 7d | 28d | 备 | 在恒温20±2℃情况下
比 | 37.5% | 175±25mm | 2390 | 强 度 | 53.2 | 88.1 | 注
技术负责人: |  |  |  | 校核: |  |  | 试验:

## 9-2
混凝土配合比设计报告
建设单位：佛山融展置业有限公司 | [6 empty] | 设计单位：三水区建友混凝土有限公司
工程名称：金融街佛山三水项目10号楼及其地下室 | [6 empty] | 试验规格:JGJ55-2011
发报告日期：2018.12.01 | [6 empty] | 编号:JianYou2017B30
构件 | 技术设计参数 |  |  |  |  | 施工条件 |  | 配合比设计参数
| 名称（环境条件） |  | 强度等级 | 抗渗等级 | 断面尺寸 | 坍落度(mm) | 浇筑方法 | 标准差(MPa) | 配制强度(MPa)
情况 | 泵送砼 |  | C30 | / | / | 175±25mm | 直卸 | 4.0 | 36.6
原 | 水 | 品种 | 标号 | 生产厂名 | 水泥编号 | 3d抗折强度（MPa） | 28d抗折强度（MPa） | 3d抗压强度（MPa） | 28d抗压强度（MPa）
材 | 泥 | P.O | 42.5R | 桥牌水泥厂 | 11A148 | 5.5 | 8.7 | 27.8 | 54.8
料 | 砂 | 生产厂家 | 级配区 | 细度模数 | 表观密度(kg/m³) | 堆积密度(kg/m³) |  | 含泥量 | 含水量(%)
检 |  | 四会胥江 | Ⅱ 区 | 2.7 | 2670 | 1530 | 0.1 | 0.6 | 6.1
验 | 石 | 生产厂家 | 品种 | 规格(mm) | 针片状颗粒含量(%) | 压碎指标 | 堆积密度 | 含泥量 | 含水量(%)
结 |  | 丰鸿石业 | 花岗岩 | 2018-05-25 | 4.6 | 7.035355 | 1529 | 0.8 | 0.9
果 | 掺合料 | 品种 | 等级 | 掺量及方式 | 外加剂 | 名称 | 掺量(%) | 浓度(%) | 用水来源
|  | 粉煤灰 | Ⅱ级 | 超量取代 |  | LS-JS(B) | 2.0 | 10.1 | 自来水
干 | 水胶比 | 质 量 比 |  | 材 料 用 量
料 |  |  |  | 水 泥 | 掺合料 | 砂 | 石 | 水 | 外加剂
配 | 0.46 | 1 ：0.30 ：2.66 ：3.58 ：0.59 |  | 287 | 86 | 762 | 1027 | 170 | 7.5 | /
合 | 砂率 | 坍落度 | 质量密度 | 抗 压 | 7d | 28d | 备 | 在恒温20±2℃情况下
比 | 42.6% | 175±25mm | 2340 | 强 度 | 28.3 | 41.1 | 注
施 | 水胶比 | 质 量 比 |  | 材 料 用 量
工 |  |  |  | 水 泥 | 掺合料 | 砂 | 石 | 水 | 外加剂
配 | 0.31 | 1 ：0.30 ：2.82 ：3.61 ：0.40 |  | 287 | 86 | 808 | 1036 | 115 | 7.5 | /
合 | 砂率 | 坍落度 | 质量密度 | 抗 压 | 7d | 28d | 备 | 在恒温20±2℃情况下
比 | 43.8% | 175±25mm | 2340 | 强 度 | 24.1 | 38.4 | 注
技术负责人: |  |  |  | 校核: |  |  | 试验:

## 10-1
混凝土配合比设计报告
建设单位：佛山融展置业有限公司 | [6 empty] | 设计单位：三水区建友混凝土有限公司
工程名称：金融街佛山三水项目11号楼及其地下室 | [6 empty] | 试验规格:JGJ55-2011
发报告日期：2018.12.10 | [6 empty] | 编号:JianYou2017P6B30
构件 | 技术设计参数 |  |  |  |  | 施工条件 |  | 配合比设计参数
| 名称（环境条件） |  | 强度等级 | 抗渗等级 | 断面尺寸 | 坍落度(mm) | 浇筑方法 | 标准差(MPa) | 配制强度(MPa)
情况 | 泵送砼 |  | C30 | P6 | / | 160±25mm | 直卸 | 4.0 | 36.6
原 | 水 | 品种 | 标号 | 生产厂名 | 水泥编号 | 3d抗折强度（MPa） | 28d抗折强度（MPa） | 3d抗压强度（MPa） | 28d抗压强度（MPa）
材 | 泥 | P.O | 42.5R | 桥牌水泥厂 | 11A151 | 5.7 | 8.5 | 27.9 | 53.3
料 | 砂 | 生产厂家 | 级配区 | 细度模数 | 表观密度(kg/m³) | 堆积密度(kg/m³) |  | 含泥量 | 含水量(%)
检 |  | 四会胥江 | Ⅱ 区 | 2.5 | 2735 | 1486 | 0.1 | 0.6 | 6.1
验 | 石 | 生产厂家 | 品种 | 规格(mm) | 针片状颗粒含量(%) | 压碎指标 | 堆积密度 | 含泥量 | 含水量(%)
结 |  | 丰鸿石业 | 花岗岩 | 2018-05-25 | 4.6 | 6.72724 | 1515 | 0.8 | 0.9
果 | 掺合料 | 品种 | 等级 | 掺量及方式 | 外加剂 | 名称 | 掺量(%) | 浓度(%) | 用水来源
|  | 粉煤灰 | Ⅱ级 | 超量取代 |  | LS-JS(B) | 2.0 | 10.5 | 自来水
干 | 水胶比 | 质 量 比 |  | 材 料 用 量
料 |  |  |  | 水 泥 | 掺合料 | 砂 | 石 | 水 | 外加剂
配 | 0.46 | 1 ：0.24 ：2.52 ：3.40 ：0.56 |  | 302 | 71 | 762 | 1027 | 170 | 7.5 | /
合 | 砂率 | 坍落度 | 质量密度 | 抗 压 | 7d | 28d | 备 | 在恒温20±2℃情况下
比 | 42.6% | 160±25mm | 2340 | 强 度 | 24.2 | 37.0 | 注
施 | 水胶比 | 质 量 比 |  | 材 料 用 量
工 |  |  |  | 水 泥 | 掺合料 | 砂 | 石 | 水 | 外加剂
配 | 0.31 | 1 ：0.24 ：2.68 ：3.43 ：0.38 |  | 302 | 71 | 808 | 1036 | 115 | 7.5 | /
合 | 砂率 | 坍落度 | 质量密度 | 抗 压 | 7d | 28d | 备 | 在恒温20±2℃情况下
比 | 43.8% | 160±25mm | 2340 | 强 度 | 26.8 | 37.0 | 注
技术负责人: |  |  |  | 校核: |  |  | 试验:

## 10-2
混凝土配合比设计报告
建设单位：佛山融展置业有限公司 | [6 empty] | 设计单位：三水区建友混凝土有限公司
工程名称：金融街佛山三水项目11号楼及其地下室 | [6 empty] | 试验规格:JGJ55-2011
发报告日期：2018.12.10 | [6 empty] | 编号:JianYou2017B60
构件 | 技术设计参数 |  |  |  |  | 施工条件 |  | 配合比设计参数
| 名称（环境条件） |  | 强度等级 | 抗渗等级 | 断面尺寸 | 坍落度(mm) | 浇筑方法 | 标准差(MPa) | 配制强度(MPa)
情况 | 泵送砼 |  | C60 | / | / | 175±25mm | 直卸 | 6.5 | 70.7
原 | 水 | 品种 | 标号 | 生产厂名 | 水泥编号 | 3d抗折强度（MPa） | 28d抗折强度（MPa） | 3d抗压强度（MPa） | 28d抗压强度（MPa）
材 | 泥 | P.O | 42.5R | 桥牌水泥厂 | 11A151 | 5.7 | 8.5 | 27.9 | 53.3
料 | 砂 | 生产厂家 | 级配区 | 细度模数 | 表观密度(kg/m³) | 堆积密度(kg/m³) |  | 含泥量 | 含水量(%)
检 |  | 四会胥江 | Ⅱ 区 | 2.5 | 2623 | 1467 | 0.1 | 0.6 | 6.1
验 | 石 | 生产厂家 | 品种 | 规格(mm) | 针片状颗粒含量(%) | 压碎指标 | 堆积密度 | 含泥量 | 含水量(%)
结 |  | 丰鸿石业 | 花岗岩 | 2018-05-25 | 4.8 | 6.840289 | 1539 | 0.8 | 0.9
果 | 掺合料 | 品种 | 等级 | 掺量及方式 | 外加剂 | 名称 | 掺量(%) | 浓度(%) | 用水来源
|  | 粉煤灰 | Ⅱ级 | 超量取代 |  | LS-JS(B) | 2.8 | 10.8 | 自来水
干 | 水胶比 | 质 量 比 |  | 材 料 用 量
料 |  |  |  | 水 泥 | 掺合料 | 砂 | 石 | 水 | 外加剂
配 | 0.29 | 1 ：0.20 ：1.25 ：2.18 ：0.35 |  | 477 | 95 | 595 | 1042 | 165 | 16.0 | /
合 | 砂率 | 坍落度 | 质量密度 | 抗 压 | 7d | 28d | 备 | 在恒温20±2℃情况下
比 | 36.3% | 175±25mm | 2390 | 强 度 | 49.0 | 77.8 | 注
施 | 水胶比 | 质 量 比 |  | 材 料 用 量
工 |  |  |  | 水 泥 | 掺合料 | 砂 | 石 | 水 | 外加剂
配 | 0.21 | 1 ：0.20 ：1.32 ：2.20 ：0.25 |  | 477 | 95 | 631 | 1051 | 120 | 16.0 | /
合 | 砂率 | 坍落度 | 质量密度 | 抗 压 | 7d | 28d | 备 | 在恒温20±2℃情况下
比 | 37.5% | 175±25mm | 2390 | 强 度 | 49.5 | 82.5 | 注
技术负责人: |  |  |  | 校核: |  |  | 试验:

## 10-3
混凝土配合比设计报告
建设单位：佛山融展置业有限公司 | [6 empty] | 设计单位：三水区建友混凝土有限公司
工程名称：金融街佛山三水项目11号楼及其地下室 | [6 empty] | 试验规格:JGJ55-2011
发报告日期：2018.12.10 | [6 empty] | 编号:JianYou2017B35
构件 | 技术设计参数 |  |  |  |  | 施工条件 |  | 配合比设计参数
| 名称（环境条件） |  | 强度等级 | 抗渗等级 | 断面尺寸 | 坍落度(mm) | 浇筑方法 | 标准差(MPa) | 配制强度(MPa)
情况 | 泵送砼 |  | C35 | / | / | 175±25mm | 直卸 | 4.5 | 42.4
原 | 水 | 品种 | 标号 | 生产厂名 | 水泥编号 | 3d抗折强度（MPa） | 28d抗折强度（MPa） | 3d抗压强度（MPa） | 28d抗压强度（MPa）
材 | 泥 | P.O | 42.5R | 桥牌水泥厂 | 11A151 | 5.7 | 8.5 | 27.9 | 53.3
料 | 砂 | 生产厂家 | 级配区 | 细度模数 | 表观密度(kg/m³) | 堆积密度(kg/m³) |  | 含泥量 | 含水量(%)
检 |  | 四会胥江 | Ⅱ 区 | 2.4 | 2738 | 1528 | 0.1 | 0.6 | 6.1
验 | 石 | 生产厂家 | 品种 | 规格(mm) | 针片状颗粒含量(%) | 压碎指标 | 堆积密度 | 含泥量 | 含水量(%)
结 |  | 丰鸿石业 | 花岗岩 | 2018-05-25 | 4.9 | 6.780596 | 1492 | 0.8 | 0.9
果 | 掺合料 | 品种 | 等级 | 掺量及方式 | 外加剂 | 名称 | 掺量(%) | 浓度(%) | 用水来源
|  | 粉煤灰 | Ⅱ级 | 超量取代 |  | LS-JS(B) | 2.0 | 10.0 | 自来水
干 | 水胶比 | 质 量 比 |  | 材 料 用 量
料 |  |  |  | 水 泥 | 掺合料 | 砂 | 石 | 水 | 外加剂
配 | 0.42 | 1 ：0.26 ：2.35 ：3.22 ：0.54 |  | 317 | 84 | 744 | 1022 | 170 | 8.0 | /
合 | 砂率 | 坍落度 | 质量密度 | 抗 压 | 7d | 28d | 备 | 在恒温20±2℃情况下
比 | 42.1% | 175±25mm | 2345 | 强 度 | 30.1 | 42.2 | 注
施 | 水胶比 | 质 量 比 |  | 材 料 用 量
工 |  |  |  | 水 泥 | 掺合料 | 砂 | 石 | 水 | 外加剂
配 | 0.29 | 1 ：0.26 ：2.49 ：3.25 ：0.37 |  | 317 | 84 | 789 | 1031 | 116 | 8.0 | /
合 | 砂率 | 坍落度 | 质量密度 | 抗 压 | 7d | 28d | 备 | 在恒温20±2℃情况下
比 | 43.4% | 175±25mm | 2345 | 强 度 | 34.6 | 50.7 | 注
技术负责人: |  |  |  | 校核: |  |  | 试验:

## 10-4
混凝土配合比设计报告
建设单位：佛山融展置业有限公司 | [6 empty] | 设计单位：三水区建友混凝土有限公司
工程名称：金融街佛山三水项目11号楼及其地下室 | [6 empty] | 试验规格:JGJ55-2011
发报告日期：2018.12.10 | [6 empty] | 编号:JianYou2017P6B35
构件 | 技术设计参数 |  |  |  |  | 施工条件 |  | 配合比设计参数
| 名称（环境条件） |  | 强度等级 | 抗渗等级 | 断面尺寸 | 坍落度(mm) | 浇筑方法 | 标准差(MPa) | 配制强度(MPa)
情况 | 泵送砼 |  | C35 | P6 | / | 160±25mm | 直卸 | 4.5 | 42.4
原 | 水 | 品种 | 标号 | 生产厂名 | 水泥编号 | 3d抗折强度（MPa） | 28d抗折强度（MPa） | 3d抗压强度（MPa） | 28d抗压强度（MPa）
材 | 泥 | P.O | 42.5R | 桥牌水泥厂 | 11A151 | 5.7 | 8.5 | 27.9 | 53.3
料 | 砂 | 生产厂家 | 级配区 | 细度模数 | 表观密度(kg/m³) | 堆积密度(kg/m³) |  | 含泥量 | 含水量(%)
检 |  | 四会胥江 | Ⅱ 区 | 2.7 | 2620 | 1491 | 0.1 | 0.6 | 6.1
验 | 石 | 生产厂家 | 品种 | 规格(mm) | 针片状颗粒含量(%) | 压碎指标 | 堆积密度 | 含泥量 | 含水量(%)
结 |  | 丰鸿石业 | 花岗岩 | 2018-05-25 | 4.8 | 7.823209 | 1521 | 0.8 | 0.9
果 | 掺合料 | 品种 | 等级 | 掺量及方式 | 外加剂 | 名称 | 掺量(%) | 浓度(%) | 用水来源
|  | 粉煤灰 | Ⅱ级 | 超量取代 |  | LS-JS(B) | 2.0 | 12.0 | 自来水
干 | 水胶比 | 质 量 比 |  | 材 料 用 量
料 |  |  |  | 水 泥 | 掺合料 | 砂 | 石 | 水 | 外加剂
配 | 0.42 | 1 ：0.20 ：2.24 ：3.08 ：0.51 |  | 332 | 68 | 744 | 1023 | 170 | 8.0 | /
合 | 砂率 | 坍落度 | 质量密度 | 抗 压 | 7d | 28d | 备 | 在恒温20±2℃情况下
比 | 42.1% | 160±25mm | 2345 | 强 度 | 33.2 | 51.2 | 注
施 | 水胶比 | 质 量 比 |  | 材 料 用 量
工 |  |  |  | 水 泥 | 掺合料 | 砂 | 石 | 水 | 外加剂
配 | 0.29 | 1 ：0.20 ：2.38 ：3.11 ：0.35 |  | 332 | 68 | 789 | 1032 | 116 | 8.0 | /
合 | 砂率 | 坍落度 | 质量密度 | 抗 压 | 7d | 28d | 备 | 在恒温20±2℃情况下
比 | 43.3% | 160±25mm | 2345 | 强 度 | 34.5 | 52.4 | 注
技术负责人: |  |  |  | 校核: |  |  | 试验: