## 1#1
佛山市三水区建友混凝土有限公司
混凝土搅拌质量记录表
工程名称: | 金融街佛山三水项目1号楼及其地下室 |  |  |  |  | 施工单位：中建一局集团建设发展有限公司
浇筑区段 | 1-2区地下室基础垫层（1～9轴交K～A轴） |  |  |  | 混凝土 配合比 | 水 | 水泥 | 砂 | 石 | 掺合料 | 外加剂
搅拌时间 | 2018年9月25日18:00-20:00 |  |  |  | （kg/m³） | 131 | 210 | 873 | 1015 | 90 | 6.0
水泥品种 | 桥牌P.O 42.5R |  |  |  | 检验日期 | 2018-9-20 |  | 强度等级 |  | C15泵送
砂 源 | 四会胥江 |  |  | 筛分编号 |  |  |  | 含泥量 |  | 0.6%
石 源 | 丰鸿石业 |  |  | 筛分编号 |  |  |  | 含泥量 |  | 0.8%
砂含水量测定 |  | 石含水量测定 |  |  | 掺 合 料 含 水 量 测 定 |  |  |  | 外加剂浓度
测定时间 | 含水量 | 测定时间 | 含水量 |  | 测定时间 |  | 含水量 |  | 调整前 |  | 调整后
| 5.7% |  | 0.8% | [5 empty] | 12%
计量误差（每槽）（kg）
测试时间 | 水 | 水泥 |  | 砂 | 石 | 掺合料 |  |  | 外加剂
8:00 | 1±0.5 | 2±1 |  | 5±1 | 8±1 | 2±1 |  |  | 0.02±0.005
| 搅拌时间（每槽） | [7 empty] | min,s | 60 S
测试时间 | 水 | 水泥 |  | 砂 | 石 | 掺合料 |  |  | 外加剂
11:00 | 1±0.3 | 2±0.5 |  | 5±1 | 7±1 | 3±1 |  |  | 0.02±0.003
| 搅拌时间（每槽） | [7 empty] | min,s | 60 S
测试时间 | 水 | 水泥 |  | 砂 | 石 | 掺合料 |  |  | 外加剂
15:00 | 1±0.4 | 2±0.8 |  | 4±2 | 6±2 | 3±0.5 |  |  | 0.02±0.004
| 搅拌时间（每槽） | [7 empty] | min,s | 60 S
混凝土坍落度：温度记录 |  |  |  | 取 试 件 记 录
时间 | 温度(℃) | 坍落度mm |  | 取样地点 | 坍落度 mm |  |  | R1 | R3 | R28 | R28
|  | 175±25mm |  | 现场取样 |  |  | 强度 |  |  | 19.1 | 19.3
[7 empty] | MPa |  |  |  | 19.2
18.8
工程负责人: |  | 质检员: |  |  | 记录: |  | 三水区建友混凝土有限公司试验室
（盖章有效）

## 1#2
佛山市三水区建友混凝土有限公司
混凝土搅拌质量记录表
工程名称: | 金融街佛山三水项目1号楼及其地下室 |  |  |  |  | 施工单位：中建一局集团建设发展有限公司
浇筑区段 | 1-2区地下室防水保护层（1～9轴交K～A轴） |  |  |  | 混凝土 配合比 | 水 | 水泥 | 砂 | 石 | 掺合料 | 外加剂
搅拌时间 | 2018年9月26日22:00-23:02 |  |  |  | （kg/m³） | 112 | 227 | 845 | 1047 | 93 | 6.4
水泥品种 | 桥牌P.O 42.5R |  |  |  | 检验日期 | 2018-9-20 |  | 强度等级 |  | C20泵送
砂 源 | 四会胥江 |  |  | 筛分编号 |  |  |  | 含泥量 |  | 0.6%
石 源 | 丰鸿石业 |  |  | 筛分编号 |  |  |  | 含泥量 |  | 0.8%
砂含水量测定 |  | 石含水量测定 |  |  | 掺 合 料 含 水 量 测 定 |  |  |  | 外加剂浓度
测定时间 | 含水量 | 测定时间 | 含水量 |  | 测定时间 |  | 含水量 |  | 调整前 |  | 调整后
| 5.7% |  | 0.8% | [5 empty] | 12%
计量误差（每槽）（kg）
测试时间 | 水 | 水泥 |  | 砂 | 石 | 掺合料 |  |  | 外加剂
8:00 | 1±0.5 | 2±1 |  | 5±1 | 8±1 | 2±1 |  |  | 0.02±0.005
| 搅拌时间（每槽） | [7 empty] | min,s | 60 S
测试时间 | 水 | 水泥 |  | 砂 | 石 | 掺合料 |  |  | 外加剂
11:00 | 1±0.3 | 2±0.5 |  | 5±1 | 7±1 | 3±1 |  |  | 0.02±0.003
| 搅拌时间（每槽） | [7 empty] | min,s | 60 S
测试时间 | 水 | 水泥 |  | 砂 | 石 | 掺合料 |  |  | 外加剂
15:00 | 1±0.4 | 2±0.8 |  | 4±2 | 6±2 | 3±0.5 |  |  | 0.02±0.004
| 搅拌时间（每槽） | [7 empty] | min,s | 60 S
混凝土坍落度：温度记录 |  |  |  | 取 试 件 记 录
时间 | 温度(℃) | 坍落度mm |  | 取样地点 | 坍落度 mm |  |  | R1 | R3 | R7 | R28
|  | 175±25mm |  | 现场取样 |  |  | 强度 |  |  |  | 25.5
MPa
工程负责人: |  | 质检员: |  |  | 记录: |  | 三水区建友混凝土有限公司试验室
（盖章有效）

## 1#3
佛山市三水区建友混凝土有限公司
混凝土搅拌质量记录表
工程名称: | 金融街佛山三水项目1号楼及其地下室 |  |  |  |  | 施工单位：中建一局集团建设发展有限公司
浇筑区段 | 1-2区地下室基础承台及基础底板（1～9轴交K～A轴） |  |  |  | 混凝土 配合比 | 水 | 水泥 | 砂 | 石 | 掺合料 | 外加剂
搅拌时间 | 2018年10月10日01:53-23:43 |  |  |  | （kg/m³） | 115 | 302 | 808 | 1036 | 71 | 7.5
水泥品种 | 桥牌P.O 42.5R |  |  |  | 检验日期 | 2018-10-1 |  | 强度等级 |  | C30泵送P6
砂 源 | 四会胥江 |  |  | 筛分编号 |  |  |  | 含泥量 |  | 0.6%
石 源 | 丰鸿石业 |  |  | 筛分编号 |  |  |  | 含泥量 |  | 0.8%
砂含水量测定 |  | 石含水量测定 |  |  | 掺 合 料 含 水 量 测 定 |  |  |  | 外加剂浓度
测定时间 | 含水量 | 测定时间 | 含水量 |  | 测定时间 |  | 含水量 |  | 调整前 |  | 调整后
| 5.7% |  | 0.8% | [5 empty] | 12%
计量误差（每槽）（kg）
测试时间 | 水 | 水泥 |  | 砂 | 石 | 掺合料 |  |  | 外加剂
8:00 | 1±0.5 | 2±1 |  | 5±1 | 8±1 | 2±1 |  |  | 0.02±0.005
| 搅拌时间（每槽） | [7 empty] | min,s | 60 S
测试时间 | 水 | 水泥 |  | 砂 | 石 | 掺合料 |  |  | 外加剂
11:00 | 1±0.3 | 2±0.5 |  | 5±1 | 7±1 | 3±1 |  |  | 0.02±0.003
| 搅拌时间（每槽） | [7 empty] | min,s | 60 S
测试时间 | 水 | 水泥 |  | 砂 | 石 | 掺合料 |  |  | 外加剂
15:00 | 1±0.4 | 2±0.8 |  | 4±2 | 6±2 | 3±0.5 |  |  | 0.02±0.004
| 搅拌时间（每槽） | [7 empty] | min,s | 60 S
混凝土坍落度：温度记录 |  |  |  | 取 试 件 记 录
时间 | 温度(℃) | 坍落度mm |  | 取样地点 | 坍落度 mm |  |  | R28 | R28 | R28 | R28
|  | 160±25mm |  | 现场取样 |  |  | 强度 | 37.7 | 39.2 | 39.3 | 38.6
[7 empty] | MPa | 38.1 | 38.4 | 38.4 | 38.5
[8 empty] | 38.7 | 38.9 | 38.6 | 38.1
工程负责人: |  | 质检员: |  |  | 记录: |  | 三水区建友混凝土有限公司试验室
（盖章有效）

## 1#31
佛山市三水区建友混凝土有限公司
混凝土搅拌质量记录表
工程名称: | 金融街佛山三水项目1号楼及其地下室 |  |  |  |  | 施工单位：中建一局集团建设发展有限公司
浇筑区段 | 1-2区地下室基础承台及基础底板（1～9轴交K～A轴） |  |  |  | 混凝土 配合比 | 水 | 水泥 | 砂 | 石 | 掺合料 | 外加剂
搅拌时间 | 2018年10月10日01:53-23:43 |  |  |  | （kg/m³） | 115 | 302 | 808 | 1036 | 71 | 7.5
水泥品种 | 桥牌P.O 42.5R |  |  |  | 检验日期 | 2018-10-1 |  | 强度等级 |  | C30泵送P6
砂 源 | 四会胥江 |  |  | 筛分编号 |  |  |  | 含泥量 |  | 0.6%
石 源 | 丰鸿石业 |  |  | 筛分编号 |  |  |  | 含泥量 |  | 0.8%
砂含水量测定 |  | 石含水量测定 |  |  | 掺 合 料 含 水 量 测 定 |  |  |  | 外加剂浓度
测定时间 | 含水量 | 测定时间 | 含水量 |  | 测定时间 |  | 含水量 |  | 调整前 |  | 调整后
| 5.7% |  | 0.8% | [5 empty] | 12%
计量误差（每槽）（kg）
测试时间 | 水 | 水泥 |  | 砂 | 石 | 掺合料 |  |  | 外加剂
8:00 | 1±0.5 | 2±1 |  | 5±1 | 8±1 | 2±1 |  |  | 0.02±0.005
| 搅拌时间（每槽） | [7 empty] | min,s | 60 S
测试时间 | 水 | 水泥 |  | 砂 | 石 | 掺合料 |  |  | 外加剂
11:00 | 1±0.3 | 2±0.5 |  | 5±1 | 7±1 | 3±1 |  |  | 0.02±0.003
| 搅拌时间（每槽） | [7 empty] | min,s | 60 S
测试时间 | 水 | 水泥 |  | 砂 | 石 | 掺合料 |  |  | 外加剂
15:00 | 1±0.4 | 2±0.8 |  | 4±2 | 6±2 | 3±0.5 |  |  | 0.02±0.004
| 搅拌时间（每槽） | [7 empty] | min,s | 60 S
混凝土坍落度：温度记录 |  |  |  | 取 试 件 记 录
时间 | 温度(℃) | 坍落度mm |  | 取样地点 | 坍落度 mm |  |  | R1 | R3 | R7 | R28
|  | 160±25mm |  | 现场取样 |  |  | 强度 |  |  |  | 38.6
MPa
工程负责人: |  | 质检员: |  |  | 记录: |  | 三水区建友混凝土有限公司试验室
（盖章有效）

## 1#4
佛山市三水区建友混凝土有限公司
混凝土搅拌质量记录表
工程名称: | 金融街佛山三水项目1号楼及其地下室 |  |  |  |  | 施工单位：中建一局集团建设发展有限公司
浇筑区段 | 1-2区地下室非人防区域墙柱（1～9轴交K～A轴） |  |  |  | 混凝土 配合比 | 水 | 水泥 | 砂 | 石 | 掺合料 | 外加剂
搅拌时间 | 2018年11月22日09:45-23:18 |  |  |  | （kg/m³） | 120 | 477 | 631 | 1051 | 95 | 16.0
水泥品种 | 桥牌P.O 42.5R |  |  |  | 检验日期 | 2018-11-20 |  | 强度等级 |  | C60泵送
砂 源 | 四会胥江 |  |  | 筛分编号 |  |  |  | 含泥量 |  | 0.6%
石 源 | 丰鸿石业 |  |  | 筛分编号 |  |  |  | 含泥量 |  | 0.8%
砂含水量测定 |  | 石含水量测定 |  |  | 掺 合 料 含 水 量 测 定 |  |  |  | 外加剂浓度
测定时间 | 含水量 | 测定时间 | 含水量 |  | 测定时间 |  | 含水量 |  | 调整前 |  | 调整后
| 5.7% |  | 0.8% | [5 empty] | 12%
计量误差（每槽）（kg）
测试时间 | 水 | 水泥 |  | 砂 | 石 | 掺合料 |  |  | 外加剂
8:00 | 1±0.5 | 2±1 |  | 5±1 | 8±1 | 2±1 |  |  | 0.02±0.005
| 搅拌时间（每槽） | [7 empty] | min,s | 60 S
测试时间 | 水 | 水泥 |  | 砂 | 石 | 掺合料 |  |  | 外加剂
11:00 | 1±0.3 | 2±0.5 |  | 5±1 | 7±1 | 3±1 |  |  | 0.02±0.003
| 搅拌时间（每槽） | [7 empty] | min,s | 60 S
测试时间 | 水 | 水泥 |  | 砂 | 石 | 掺合料 |  |  | 外加剂
15:00 | 1±0.4 | 2±0.8 |  | 4±2 | 6±2 | 3±0.5 |  |  | 0.02±0.004
| 搅拌时间（每槽） | [7 empty] | min,s | 60 S
混凝土坍落度：温度记录 |  |  |  | 取 试 件 记 录
时间 | 温度(℃) | 坍落度mm |  | 取样地点 | 坍落度 mm |  |  | R1 | R3 | R28 | R28
|  | 175±25mm |  | 现场取样 |  |  | 强度 |  |  | 76.0 | 77.4
[7 empty] | MPa |  |  | 75.6 | 75.2
75.6
工程负责人: |  | 质检员: |  |  | 记录: |  | 三水区建友混凝土有限公司试验室
（盖章有效）

## 1#5
佛山市三水区建友混凝土有限公司
混凝土搅拌质量记录表
工程名称: | 金融街佛山三水项目1号楼及其地下室 |  |  |  |  | 施工单位：中建一局集团建设发展有限公司
浇筑区段 | 1-2区地下室非人防区域顶板（1～9轴交K～A轴） |  |  |  | 混凝土 配合比 | 水 | 水泥 | 砂 | 石 | 掺合料 | 外加剂
搅拌时间 | 2018年11月23日02:50-11:00 |  |  |  | （kg/m³） | 116 | 317 | 789 | 1031 | 84 | 8.0
水泥品种 | 桥牌P.O 42.5R |  |  |  | 检验日期 | 2018-11-20 |  | 强度等级 |  | C35泵送
砂 源 | 四会胥江 |  |  | 筛分编号 |  |  |  | 含泥量 |  | 0.6%
石 源 | 丰鸿石业 |  |  | 筛分编号 |  |  |  | 含泥量 |  | 0.8%
砂含水量测定 |  | 石含水量测定 |  |  | 掺 合 料 含 水 量 测 定 |  |  |  | 外加剂浓度
测定时间 | 含水量 | 测定时间 | 含水量 |  | 测定时间 |  | 含水量 |  | 调整前 |  | 调整后
| 5.7% |  | 0.8% | [5 empty] | 12%
计量误差（每槽）（kg）
测试时间 | 水 | 水泥 |  | 砂 | 石 | 掺合料 |  |  | 外加剂
8:00 | 1±0.5 | 2±1 |  | 5±1 | 8±1 | 2±1 |  |  | 0.02±0.005
| 搅拌时间（每槽） | [7 empty] | min,s | 60 S
测试时间 | 水 | 水泥 |  | 砂 | 石 | 掺合料 |  |  | 外加剂
11:00 | 1±0.3 | 2±0.5 |  | 5±1 | 7±1 | 3±1 |  |  | 0.02±0.003
| 搅拌时间（每槽） | [7 empty] | min,s | 60 S
测试时间 | 水 | 水泥 |  | 砂 | 石 | 掺合料 |  |  | 外加剂
15:00 | 1±0.4 | 2±0.8 |  | 4±2 | 6±2 | 3±0.5 |  |  | 0.02±0.004
| 搅拌时间（每槽） | [7 empty] | min,s | 60 S
混凝土坍落度：温度记录 |  |  |  | 取 试 件 记 录
时间 | 温度(℃) | 坍落度mm |  | 取样地点 | 坍落度 mm |  |  | R1 | R3 | R28 | R28
|  | 175±25mm |  | 现场取样 |  |  | 强度 |  |  | 44.8 | 44.6
[7 empty] | MPa |  |  |  | 44.8
44.5
工程负责人: |  | 质检员: |  |  | 记录: |  | 三水区建友混凝土有限公司试验室
（盖章有效）

## 1#6
佛山市三水区建友混凝土有限公司
混凝土搅拌质量记录表
工程名称: | 金融街佛山三水项目1号楼及其地下室 |  |  |  |  | 施工单位：中建一局集团建设发展有限公司
浇筑区段 | 1-2区地下室人防区域墙柱（1～9轴交K～A轴） |  |  |  | 混凝土 配合比 | 水 | 水泥 | 砂 | 石 | 掺合料 | 外加剂
搅拌时间 | 2018年11月23日00:08-02:38 |  |  |  | （kg/m³） | 116 | 332 | 789 | 1032 | 68 | 8.0
水泥品种 | 桥牌P.O 42.5R |  |  |  | 检验日期 | 2018-11-20 |  | 强度等级 |  | C35泵送P6
砂 源 | 四会胥江 |  |  | 筛分编号 |  |  |  | 含泥量 |  | 0.6%
石 源 | 丰鸿石业 |  |  | 筛分编号 |  |  |  | 含泥量 |  | 0.8%
砂含水量测定 |  | 石含水量测定 |  |  | 掺 合 料 含 水 量 测 定 |  |  |  | 外加剂浓度
测定时间 | 含水量 | 测定时间 | 含水量 |  | 测定时间 |  | 含水量 |  | 调整前 |  | 调整后
| 5.7% |  | 0.8% | [5 empty] | 12%
计量误差（每槽）（kg）
测试时间 | 水 | 水泥 |  | 砂 | 石 | 掺合料 |  |  | 外加剂
8:00 | 1±0.5 | 2±1 |  | 5±1 | 8±1 | 2±1 |  |  | 0.02±0.005
| 搅拌时间（每槽） | [7 empty] | min,s | 60 S
测试时间 | 水 | 水泥 |  | 砂 | 石 | 掺合料 |  |  | 外加剂
11:00 | 1±0.3 | 2±0.5 |  | 5±1 | 7±1 | 3±1 |  |  | 0.02±0.003
| 搅拌时间（每槽） | [7 empty] | min,s | 60 S
测试时间 | 水 | 水泥 |  | 砂 | 石 | 掺合料 |  |  | 外加剂
15:00 | 1±0.4 | 2±0.8 |  | 4±2 | 6±2 | 3±0.5 |  |  | 0.02±0.004
| 搅拌时间（每槽） | [7 empty] | min,s | 60 S
混凝土坍落度：温度记录 |  |  |  | 取 试 件 记 录
时间 | 温度(℃) | 坍落度mm |  | 取样地点 | 坍落度 mm |  |  | R1 | R3 | R7 | R28
|  | 160±25mm |  | 现场取样 |  |  | 强度 |  |  |  | 44.7
[7 empty] | MPa |  |  |  | 45.4
工程负责人: |  | 质检员: |  |  | 记录: |  | 三水区建友混凝土有限公司试验室
（盖章有效）

## 1#7
佛山市三水区建友混凝土有限公司
混凝土搅拌质量记录表
工程名称: | 金融街佛山三水项目1号楼及其地下室 |  |  |  |  | 施工单位：中建一局集团建设发展有限公司
浇筑区段 | 1-2区地下室人防区域顶板（1～9轴交K～A轴） |  |  |  | 混凝土 配合比 | 水 | 水泥 | 砂 | 石 | 掺合料 | 外加剂
搅拌时间 | 2018年11月23日04:17-11:00 |  |  |  | （kg/m³） | 116 | 332 | 789 | 1032 | 68 | 8.0
水泥品种 | 桥牌P.O 42.5R |  |  |  | 检验日期 | 2018-11-20 |  | 强度等级 |  | C35泵送P6
砂 源 | 四会胥江 |  |  | 筛分编号 |  |  |  | 含泥量 |  | 0.6%
石 源 | 丰鸿石业 |  |  | 筛分编号 |  |  |  | 含泥量 |  | 0.8%
砂含水量测定 |  | 石含水量测定 |  |  | 掺 合 料 含 水 量 测 定 |  |  |  | 外加剂浓度
测定时间 | 含水量 | 测定时间 | 含水量 |  | 测定时间 |  | 含水量 |  | 调整前 |  | 调整后
| 5.7% |  | 0.8% | [5 empty] | 12%
计量误差（每槽）（kg）
测试时间 | 水 | 水泥 |  | 砂 | 石 | 掺合料 |  |  | 外加剂
8:00 | 1±0.5 | 2±1 |  | 5±1 | 8±1 | 2±1 |  |  | 0.02±0.005
| 搅拌时间（每槽） | [7 empty] | min,s | 60 S
测试时间 | 水 | 水泥 |  | 砂 | 石 | 掺合料 |  |  | 外加剂
11:00 | 1±0.3 | 2±0.5 |  | 5±1 | 7±1 | 3±1 |  |  | 0.02±0.003
| 搅拌时间（每槽） | [7 empty] | min,s | 60 S
测试时间 | 水 | 水泥 |  | 砂 | 石 | 掺合料 |  |  | 外加剂
15:00 | 1±0.4 | 2±0.8 |  | 4±2 | 6±2 | 3±0.5 |  |  | 0.02±0.004
| 搅拌时间（每槽） | [7 empty] | min,s | 60 S
混凝土坍落度：温度记录 |  |  |  | 取 试 件 记 录
时间 | 温度(℃) | 坍落度mm |  | 取样地点 | 坍落度 mm |  |  | R1 | R3 | R28 | R28
|  | 160±25mm |  | 现场取样 |  |  | 强度 |  |  | 44.4 | 45.2
[7 empty] | MPa |  |  |  | 44.5
44.0
工程负责人: |  | 质检员: |  |  | 记录: |  | 三水区建友混凝土有限公司试验室
（盖章有效）

## 1#8
佛山市三水区建友混凝土有限公司
混凝土搅拌质量记录表
工程名称: | 金融街佛山三水项目1号楼及其地下室 |  |  |  |  | 施工单位：中建一局集团建设发展有限公司
浇筑区段 | 1号楼首层墙柱（1-1～1-15轴交1-A～1-Q轴） |  |  |  | 混凝土 配合比 | 水 | 水泥 | 砂 | 石 | 掺合料 | 外加剂
搅拌时间 | 2018年12月9日02:10-11:14 |  |  |  | （kg/m³） | 120 | 477 | 631 | 1051 | 95 | 16.0
水泥品种 | 桥牌P.O 42.5R |  |  |  | 检验日期 | 2018-12-1 |  | 强度等级 |  | C60泵送
砂 源 | 四会胥江 |  |  | 筛分编号 |  |  |  | 含泥量 |  | 0.6%
石 源 | 丰鸿石业 |  |  | 筛分编号 |  |  |  | 含泥量 |  | 0.8%
砂含水量测定 |  | 石含水量测定 |  |  | 掺 合 料 含 水 量 测 定 |  |  |  | 外加剂浓度
测定时间 | 含水量 | 测定时间 | 含水量 |  | 测定时间 |  | 含水量 |  | 调整前 |  | 调整后
| 5.7% |  | 0.8% | [5 empty] | 12%
计量误差（每槽）（kg）
测试时间 | 水 | 水泥 |  | 砂 | 石 | 掺合料 |  |  | 外加剂
8:00 | 1±0.5 | 2±1 |  | 5±1 | 8±1 | 2±1 |  |  | 0.02±0.005
| 搅拌时间（每槽） | [7 empty] | min,s | 60 S
测试时间 | 水 | 水泥 |  | 砂 | 石 | 掺合料 |  |  | 外加剂
11:00 | 1±0.3 | 2±0.5 |  | 5±1 | 7±1 | 3±1 |  |  | 0.02±0.003
| 搅拌时间（每槽） | [7 empty] | min,s | 60 S
测试时间 | 水 | 水泥 |  | 砂 | 石 | 掺合料 |  |  | 外加剂
15:00 | 1±0.4 | 2±0.8 |  | 4±2 | 6±2 | 3±0.5 |  |  | 0.02±0.004
| 搅拌时间（每槽） | [7 empty] | min,s | 60 S
混凝土坍落度：温度记录 |  |  |  | 取 试 件 记 录
时间 | 温度(℃) | 坍落度mm |  | 取样地点 | 坍落度 mm |  |  | R1 | R3 | R7 | R28
|  | 175±25mm |  | 现场取样 |  |  | 强度 |  |  |  | 76.7
[7 empty] | MPa |  |  |  | 75.5
77.0
工程负责人: |  | 质检员: |  |  | 记录: |  | 三水区建友混凝土有限公司试验室
（盖章有效）

## 1#9
佛山市三水区建友混凝土有限公司
混凝土搅拌质量记录表
工程名称: | 金融街佛山三水项目1号楼及其地下室 |  |  |  |  | 施工单位：中建一局集团建设发展有限公司
浇筑区段 | 1号楼二层梁板（1-1～1-15轴交1-A～1-Q轴） |  |  |  | 混凝土 配合比 | 水 | 水泥 | 砂 | 石 | 掺合料 | 外加剂
搅拌时间 | 2018年12月9日12:00-17:30 |  |  |  | （kg/m³） | 115 | 287 | 808 | 1036 | 86 | 7.5
水泥品种 | 桥牌P.O 42.5R |  |  |  | 检验日期 | 2018-12-1 |  | 强度等级 |  | C30泵送
砂 源 | 四会胥江 |  |  | 筛分编号 |  |  |  | 含泥量 |  | 0.6%
石 源 | 丰鸿石业 |  |  | 筛分编号 |  |  |  | 含泥量 |  | 0.8%
砂含水量测定 |  | 石含水量测定 |  |  | 掺 合 料 含 水 量 测 定 |  |  |  | 外加剂浓度
测定时间 | 含水量 | 测定时间 | 含水量 |  | 测定时间 |  | 含水量 |  | 调整前 |  | 调整后
| 5.7% |  | 0.8% | [5 empty] | 12%
计量误差（每槽）（kg）
测试时间 | 水 | 水泥 |  | 砂 | 石 | 掺合料 |  |  | 外加剂
8:00 | 1±0.5 | 2±1 |  | 5±1 | 8±1 | 2±1 |  |  | 0.02±0.005
| 搅拌时间（每槽） | [7 empty] | min,s | 60 S
测试时间 | 水 | 水泥 |  | 砂 | 石 | 掺合料 |  |  | 外加剂
11:00 | 1±0.3 | 2±0.5 |  | 5±1 | 7±1 | 3±1 |  |  | 0.02±0.003
| 搅拌时间（每槽） | [7 empty] | min,s | 60 S
测试时间 | 水 | 水泥 |  | 砂 | 石 | 掺合料 |  |  | 外加剂
15:00 | 1±0.4 | 2±0.8 |  | 4±2 | 6±2 | 3±0.5 |  |  | 0.02±0.004
| 搅拌时间（每槽） | [7 empty] | min,s | 60 S
混凝土坍落度：温度记录 |  |  |  | 取 试 件 记 录
时间 | 温度(℃) | 坍落度mm |  | 取样地点 | 坍落度 mm |  |  | R1 | R3 | R7 | R28
|  | 175±25mm |  | 现场取样 |  |  | 强度 |  |  |  | 38.1
[7 empty] | MPa |  |  |  | 38.4
37.7
工程负责人: |  | 质检员: |  |  | 记录: |  | 三水区建友混凝土有限公司试验室
（盖章有效）

## 1#10
佛山市三水区建友混凝土有限公司
混凝土搅拌质量记录表
工程名称: | 金融街佛山三水项目1号楼及其地下室 |  |  |  |  | 施工单位：中建一局集团建设发展有限公司
浇筑区段 | 1号楼二层墙柱（1-1～1-15轴交1-A～1-Q轴） |  |  |  | 混凝土 配合比 | 水 | 水泥 | 砂 | 石 | 掺合料 | 外加剂
搅拌时间 | 2018年12月24日11:20-04:35 |  |  |  | （kg/m³） | 120 | 477 | 631 | 1051 | 95 | 16.0
水泥品种 | 桥牌P.O 42.5R |  |  |  | 检验日期 | 2018-12-20 |  | 强度等级 |  | C60泵送
砂 源 | 四会胥江 |  |  | 筛分编号 |  |  |  | 含泥量 |  | 0.6%
石 源 | 丰鸿石业 |  |  | 筛分编号 |  |  |  | 含泥量 |  | 0.8%
砂含水量测定 |  | 石含水量测定 |  |  | 掺 合 料 含 水 量 测 定 |  |  |  | 外加剂浓度
测定时间 | 含水量 | 测定时间 | 含水量 |  | 测定时间 |  | 含水量 |  | 调整前 |  | 调整后
| 5.7% |  | 0.8% | [5 empty] | 12%
计量误差（每槽）（kg）
测试时间 | 水 | 水泥 |  | 砂 | 石 | 掺合料 |  |  | 外加剂
8:00 | 1±0.5 | 2±1 |  | 5±1 | 8±1 | 2±1 |  |  | 0.02±0.005
| 搅拌时间（每槽） | [7 empty] | min,s | 60 S
测试时间 | 水 | 水泥 |  | 砂 | 石 | 掺合料 |  |  | 外加剂
11:00 | 1±0.3 | 2±0.5 |  | 5±1 | 7±1 | 3±1 |  |  | 0.02±0.003
| 搅拌时间（每槽） | [7 empty] | min,s | 60 S
测试时间 | 水 | 水泥 |  | 砂 | 石 | 掺合料 |  |  | 外加剂
15:00 | 1±0.4 | 2±0.8 |  | 4±2 | 6±2 | 3±0.5 |  |  | 0.02±0.004
| 搅拌时间（每槽） | [7 empty] | min,s | 60 S
混凝土坍落度：温度记录 |  |  |  | 取 试 件 记 录
时间 | 温度(℃) | 坍落度mm |  | 取样地点 | 坍落度 mm |  |  | R1 | R3 | R7 | R28
|  | 175±25mm |  | 现场取样 |  |  | 强度 |  |  |  | 76.3
[7 empty] | MPa |  |  |  | 76.0
77.1
工程负责人: |  | 质检员: |  |  | 记录: |  | 三水区建友混凝土有限公司试验室
（盖章有效）

## 1#11
佛山市三水区建友混凝土有限公司
混凝土搅拌质量记录表
工程名称: | 金融街佛山三水项目1号楼及其地下室 |  |  |  |  | 施工单位：中建一局集团建设发展有限公司
浇筑区段 | 1号楼三层梁板（1-1～1-15轴交1-A～1-Q轴） |  |  |  | 混凝土 配合比 | 水 | 水泥 | 砂 | 石 | 掺合料 | 外加剂
搅拌时间 | 2018年12月24日10:44-13:55 |  |  |  | （kg/m³） | 115 | 287 | 808 | 1036 | 86 | 7.5
水泥品种 | 桥牌P.O 42.5R |  |  |  | 检验日期 | 2018-12-20 |  | 强度等级 |  | C30泵送
砂 源 | 四会胥江 |  |  | 筛分编号 |  |  |  | 含泥量 |  | 0.6%
石 源 | 丰鸿石业 |  |  | 筛分编号 |  |  |  | 含泥量 |  | 0.8%
砂含水量测定 |  | 石含水量测定 |  |  | 掺 合 料 含 水 量 测 定 |  |  |  | 外加剂浓度
测定时间 | 含水量 | 测定时间 | 含水量 |  | 测定时间 |  | 含水量 |  | 调整前 |  | 调整后
| 5.7% |  | 0.8% | [5 empty] | 12%
计量误差（每槽）（kg）
测试时间 | 水 | 水泥 |  | 砂 | 石 | 掺合料 |  |  | 外加剂
8:00 | 1±0.5 | 2±1 |  | 5±1 | 8±1 | 2±1 |  |  | 0.02±0.005
| 搅拌时间（每槽） | [7 empty] | min,s | 60 S
测试时间 | 水 | 水泥 |  | 砂 | 石 | 掺合料 |  |  | 外加剂
11:00 | 1±0.3 | 2±0.5 |  | 5±1 | 7±1 | 3±1 |  |  | 0.02±0.003
| 搅拌时间（每槽） | [7 empty] | min,s | 60 S
测试时间 | 水 | 水泥 |  | 砂 | 石 | 掺合料 |  |  | 外加剂
15:00 | 1±0.4 | 2±0.8 |  | 4±2 | 6±2 | 3±0.5 |  |  | 0.02±0.004
| 搅拌时间（每槽） | [7 empty] | min,s | 60 S
混凝土坍落度：温度记录 |  |  |  | 取 试 件 记 录
时间 | 温度(℃) | 坍落度mm |  | 取样地点 | 坍落度 mm |  |  | R1 | R3 | R7 | R28
|  | 175±25mm |  | 现场取样 |  |  | 强度 |  |  |  | 38.0
[7 empty] | MPa |  |  |  | 38.5
38.2
工程负责人: |  | 质检员: |  |  | 记录: |  | 三水区建友混凝土有限公司试验室
（盖章有效）

## 1#12
佛山市三水区建友混凝土有限公司
混凝土搅拌质量记录表
工程名称: | 金融街佛山三水项目1号楼及其地下室 |  |  |  |  | 施工单位：中建一局集团建设发展有限公司
浇筑区段 | 1号楼三层墙柱（1-1～1-15轴交1-A～1-Q轴） |  |  |  | 混凝土 配合比 | 水 | 水泥 | 砂 | 石 | 掺合料 | 外加剂
搅拌时间 | 2019年1月4日10:05-22:06 |  |  |  | （kg/m³） | 120 | 477 | 631 | 1051 | 95 | 16.0
水泥品种 | 桥牌P.O 42.5R |  |  |  | 检验日期 | 2019-1-1 |  | 强度等级 |  | C60泵送
砂 源 | 四会胥江 |  |  | 筛分编号 |  |  |  | 含泥量 |  | 0.6%
石 源 | 丰鸿石业 |  |  | 筛分编号 |  |  |  | 含泥量 |  | 0.8%
砂含水量测定 |  | 石含水量测定 |  |  | 掺 合 料 含 水 量 测 定 |  |  |  | 外加剂浓度
测定时间 | 含水量 | 测定时间 | 含水量 |  | 测定时间 |  | 含水量 |  | 调整前 |  | 调整后
| 5.7% |  | 0.8% | [5 empty] | 12%
计量误差（每槽）（kg）
测试时间 | 水 | 水泥 |  | 砂 | 石 | 掺合料 |  |  | 外加剂
8:00 | 1±0.5 | 2±1 |  | 5±1 | 8±1 | 2±1 |  |  | 0.02±0.005
| 搅拌时间（每槽） | [7 empty] | min,s | 60 S
测试时间 | 水 | 水泥 |  | 砂 | 石 | 掺合料 |  |  | 外加剂
11:00 | 1±0.3 | 2±0.5 |  | 5±1 | 7±1 | 3±1 |  |  | 0.02±0.003
| 搅拌时间（每槽） | [7 empty] | min,s | 60 S
测试时间 | 水 | 水泥 |  | 砂 | 石 | 掺合料 |  |  | 外加剂
15:00 | 1±0.4 | 2±0.8 |  | 4±2 | 6±2 | 3±0.5 |  |  | 0.02±0.004
| 搅拌时间（每槽） | [7 empty] | min,s | 60 S
混凝土坍落度：温度记录 |  |  |  | 取 试 件 记 录
时间 | 温度(℃) | 坍落度mm |  | 取样地点 | 坍落度 mm |  |  | R1 | R3 | R7 | R28
|  | 175±25mm |  | 现场取样 |  |  | 强度 |  |  |  | 76.8
[7 empty] | MPa |  |  |  | 77.8
工程负责人: |  | 质检员: |  |  | 记录: |  | 三水区建友混凝土有限公司试验室
（盖章有效）

## 1#13
佛山市三水区建友混凝土有限公司
混凝土搅拌质量记录表
工程名称: | 金融街佛山三水项目1号楼及其地下室 |  |  |  |  | 施工单位：中建一局集团建设发展有限公司
浇筑区段 | 1号楼四层梁板（1-1～1-15轴交1-A～1-Q轴） |  |  |  | 混凝土 配合比 | 水 | 水泥 | 砂 | 石 | 掺合料 | 外加剂
搅拌时间 | 2019年1月4日14:45-01:27 |  |  |  | （kg/m³） | 115 | 287 | 808 | 1036 | 86 | 7.5
水泥品种 | 桥牌P.O 42.5R |  |  |  | 检验日期 | 2019-1-1 |  | 强度等级 |  | C30泵送
砂 源 | 四会胥江 |  |  | 筛分编号 |  |  |  | 含泥量 |  | 0.6%
石 源 | 丰鸿石业 |  |  | 筛分编号 |  |  |  | 含泥量 |  | 0.8%
砂含水量测定 |  | 石含水量测定 |  |  | 掺 合 料 含 水 量 测 定 |  |  |  | 外加剂浓度
测定时间 | 含水量 | 测定时间 | 含水量 |  | 测定时间 |  | 含水量 |  | 调整前 |  | 调整后
| 5.7% |  | 0.8% | [5 empty] | 12%
计量误差（每槽）（kg）
测试时间 | 水 | 水泥 |  | 砂 | 石 | 掺合料 |  |  | 外加剂
8:00 | 1±0.5 | 2±1 |  | 5±1 | 8±1 | 2±1 |  |  | 0.02±0.005
| 搅拌时间（每槽） | [7 empty] | min,s | 60 S
测试时间 | 水 | 水泥 |  | 砂 | 石 | 掺合料 |  |  | 外加剂
11:00 | 1±0.3 | 2±0.5 |  | 5±1 | 7±1 | 3±1 |  |  | 0.02±0.003
| 搅拌时间（每槽） | [7 empty] | min,s | 60 S
测试时间 | 水 | 水泥 |  | 砂 | 石 | 掺合料 |  |  | 外加剂
15:00 | 1±0.4 | 2±0.8 |  | 4±2 | 6±2 | 3±0.5 |  |  | 0.02±0.004
| 搅拌时间（每槽） | [7 empty] | min,s | 60 S
混凝土坍落度：温度记录 |  |  |  | 取 试 件 记 录
时间 | 温度(℃) | 坍落度mm |  | 取样地点 | 坍落度 mm |  |  | R1 | R3 | R7 | R28
|  | 175±25mm |  | 现场取样 |  |  | 强度 |  |  |  | 38.8
[7 empty] | MPa |  |  |  | 38.8
工程负责人: |  | 质检员: |  |  | 记录: |  | 三水区建友混凝土有限公司试验室
（盖章有效）

## 1#14
佛山市三水区建友混凝土有限公司
混凝土搅拌质量记录表
工程名称: | 金融街佛山三水项目1号楼及其地下室 |  |  |  |  | 施工单位：中建一局集团建设发展有限公司
浇筑区段 | 1号楼四层墙柱（1-1～1-15轴交1-A～1-Q轴） |  |  |  | 混凝土 配合比 | 水 | 水泥 | 砂 | 石 | 掺合料 | 外加剂
搅拌时间 | 2019年1月12日22:46-17:40 |  |  |  | （kg/m³） | 120 | 477 | 631 | 1051 | 95 | 16.0
水泥品种 | 桥牌P.O 42.5R |  |  |  | 检验日期 | 2019-1-10 |  | 强度等级 |  | C60泵送
砂 源 | 四会胥江 |  |  | 筛分编号 |  |  |  | 含泥量 |  | 0.6%
石 源 | 丰鸿石业 |  |  | 筛分编号 |  |  |  | 含泥量 |  | 0.8%
砂含水量测定 |  | 石含水量测定 |  |  | 掺 合 料 含 水 量 测 定 |  |  |  | 外加剂浓度
测定时间 | 含水量 | 测定时间 | 含水量 |  | 测定时间 |  | 含水量 |  | 调整前 |  | 调整后
| 5.7% |  | 0.8% | [5 empty] | 12%
计量误差（每槽）（kg）
测试时间 | 水 | 水泥 |  | 砂 | 石 | 掺合料 |  |  | 外加剂
8:00 | 1±0.5 | 2±1 |  | 5±1 | 8±1 | 2±1 |  |  | 0.02±0.005
| 搅拌时间（每槽） | [7 empty] | min,s | 60 S
测试时间 | 水 | 水泥 |  | 砂 | 石 | 掺合料 |  |  | 外加剂
11:00 | 1±0.3 | 2±0.5 |  | 5±1 | 7±1 | 3±1 |  |  | 0.02±0.003
| 搅拌时间（每槽） | [7 empty] | min,s | 60 S
测试时间 | 水 | 水泥 |  | 砂 | 石 | 掺合料 |  |  | 外加剂
15:00 | 1±0.4 | 2±0.8 |  | 4±2 | 6±2 | 3±0.5 |  |  | 0.02±0.004
| 搅拌时间（每槽） | [7 empty] | min,s | 60 S
混凝土坍落度：温度记录 |  |  |  | 取 试 件 记 录
时间 | 温度(℃) | 坍落度mm |  | 取样地点 | 坍落度 mm |  |  | R1 | R3 | R7 | R28
|  | 175±25mm |  | 现场取样 |  |  | 强度 |  |  |  | 75.8
[7 empty] | MPa |  |  |  | 75.5
工程负责人: |  | 质检员: |  |  | 记录: |  | 三水区建友混凝土有限公司试验室
（盖章有效）

## 1#15
佛山市三水区建友混凝土有限公司
混凝土搅拌质量记录表
工程名称: | 金融街佛山三水项目1号楼及其地下室 |  |  |  |  | 施工单位：中建一局集团建设发展有限公司
浇筑区段 | 1号楼五层梁板（1-1～1-15轴交1-A～1-Q轴） |  |  |  | 混凝土 配合比 | 水 | 水泥 | 砂 | 石 | 掺合料 | 外加剂
搅拌时间 | 2019年1月13日05:30-20:05 |  |  |  | （kg/m³） | 115 | 287 | 808 | 1036 | 86 | 7.5
水泥品种 | 桥牌P.O 42.5R |  |  |  | 检验日期 | 2019-1-10 |  | 强度等级 |  | C30泵送
砂 源 | 四会胥江 |  |  | 筛分编号 |  |  |  | 含泥量 |  | 0.6%
石 源 | 丰鸿石业 |  |  | 筛分编号 |  |  |  | 含泥量 |  | 0.8%
砂含水量测定 |  | 石含水量测定 |  |  | 掺 合 料 含 水 量 测 定 |  |  |  | 外加剂浓度
测定时间 | 含水量 | 测定时间 | 含水量 |  | 测定时间 |  | 含水量 |  | 调整前 |  | 调整后
| 5.7% |  | 0.8% | [5 empty] | 12%
计量误差（每槽）（kg）
测试时间 | 水 | 水泥 |  | 砂 | 石 | 掺合料 |  |  | 外加剂
8:00 | 1±0.5 | 2±1 |  | 5±1 | 8±1 | 2±1 |  |  | 0.02±0.005
| 搅拌时间（每槽） | [7 empty] | min,s | 60 S
测试时间 | 水 | 水泥 |  | 砂 | 石 | 掺合料 |  |  | 外加剂
11:00 | 1±0.3 | 2±0.5 |  | 5±1 | 7±1 | 3±1 |  |  | 0.02±0.003
| 搅拌时间（每槽） | [7 empty] | min,s | 60 S
测试时间 | 水 | 水泥 |  | 砂 | 石 | 掺合料 |  |  | 外加剂
15:00 | 1±0.4 | 2±0.8 |  | 4±2 | 6±2 | 3±0.5 |  |  | 0.02±0.004
| 搅拌时间（每槽） | [7 empty] | min,s | 60 S
混凝土坍落度：温度记录 |  |  |  | 取 试 件 记 录
时间 | 温度(℃) | 坍落度mm |  | 取样地点 | 坍落度 mm |  |  | R1 | R3 | R7 | R28
|  | 175±25mm |  | 现场取样 |  |  | 强度 |  |  |  | 37.2
[7 empty] | MPa |  |  |  | 38.1
工程负责人: |  | 质检员: |  |  | 记录: |  | 三水区建友混凝土有限公司试验室
（盖章有效）

## 2#1
佛山市三水区建友混凝土有限公司
混凝土搅拌质量记录表
工程名称: | 金融街佛山三水项目2号楼及其地下室 |  |  |  |  | 施工单位：中建一局集团建设发展有限公司
浇筑区段 | 1-3区地下室基础垫层（1～4轴交V～2/N轴） |  |  |  | 混凝土 配合比 | 水 | 水泥 | 砂 | 石 | 掺合料 | 外加剂
搅拌时间 | 2018年7月4日18:08-20:10 |  |  |  | （kg/m³） | 131 | 210 | 873 | 1015 | 90 | 6.0
水泥品种 | 桥牌P.O 42.5R |  |  |  | 检验日期 | 2018-7-1 |  | 强度等级 |  | C15泵送
砂 源 | 四会胥江 |  |  | 筛分编号 |  |  |  | 含泥量 |  | 0.6%
石 源 | 丰鸿石业 |  |  | 筛分编号 |  |  |  | 含泥量 |  | 0.8%
砂含水量测定 |  | 石含水量测定 |  |  | 掺 合 料 含 水 量 测 定 |  |  |  | 外加剂浓度
测定时间 | 含水量 | 测定时间 | 含水量 |  | 测定时间 |  | 含水量 |  | 调整前 |  | 调整后
| 5.7% |  | 0.8% | [5 empty] | 12%
计量误差（每槽）（kg）
测试时间 | 水 | 水泥 |  | 砂 | 石 | 掺合料 |  |  | 外加剂
8:00 | 1±0.5 | 2±1 |  | 5±1 | 8±1 | 2±1 |  |  | 0.02±0.005
| 搅拌时间（每槽） | [7 empty] | min,s | 60 S
测试时间 | 水 | 水泥 |  | 砂 | 石 | 掺合料 |  |  | 外加剂
11:00 | 1±0.3 | 2±0.5 |  | 5±1 | 7±1 | 3±1 |  |  | 0.02±0.003
| 搅拌时间（每槽） | [7 empty] | min,s | 60 S
测试时间 | 水 | 水泥 |  | 砂 | 石 | 掺合料 |  |  | 外加剂
15:00 | 1±0.4 | 2±0.8 |  | 4±2 | 6±2 | 3±0.5 |  |  | 0.02±0.004
| 搅拌时间（每槽） | [7 empty] | min,s | 60 S
混凝土坍落度：温度记录 |  |  |  | 取 试 件 记 录
时间 | 温度(℃) | 坍落度mm |  | 取样地点 | 坍落度 mm |  |  | R1 | R3 | R7 | R28
|  | 175±25mm |  | 现场取样 |  |  | 强度 |  |  |  | 18.9
MPa
工程负责人: |  | 质检员: |  |  | 记录: |  | 三水区建友混凝土有限公司试验室
（盖章有效）

## 2#2
佛山市三水区建友混凝土有限公司
混凝土搅拌质量记录表
工程名称: | 金融街佛山三水项目2号楼及其地下室 |  |  |  |  | 施工单位：中建一局集团建设发展有限公司
浇筑区段 | 1-3区地下室防水保护层（1～4轴交V～2/N轴） |  |  |  | 混凝土 配合比 | 水 | 水泥 | 砂 | 石 | 掺合料 | 外加剂
搅拌时间 | 2018年7月9日05:30-06:31 |  |  |  | （kg/m³） | 112 | 227 | 845 | 1047 | 93 | 6.4
水泥品种 | 桥牌P.O 42.5R |  |  |  | 检验日期 | 2018-7-1 |  | 强度等级 |  | C20泵送
砂 源 | 四会胥江 |  |  | 筛分编号 |  |  |  | 含泥量 |  | 0.6%
石 源 | 丰鸿石业 |  |  | 筛分编号 |  |  |  | 含泥量 |  | 0.8%
砂含水量测定 |  | 石含水量测定 |  |  | 掺 合 料 含 水 量 测 定 |  |  |  | 外加剂浓度
测定时间 | 含水量 | 测定时间 | 含水量 |  | 测定时间 |  | 含水量 |  | 调整前 |  | 调整后
| 5.7% |  | 0.8% | [5 empty] | 12%
计量误差（每槽）（kg）
测试时间 | 水 | 水泥 |  | 砂 | 石 | 掺合料 |  |  | 外加剂
8:00 | 1±0.5 | 2±1 |  | 5±1 | 8±1 | 2±1 |  |  | 0.02±0.005
| 搅拌时间（每槽） | [7 empty] | min,s | 60 S
测试时间 | 水 | 水泥 |  | 砂 | 石 | 掺合料 |  |  | 外加剂
11:00 | 1±0.3 | 2±0.5 |  | 5±1 | 7±1 | 3±1 |  |  | 0.02±0.003
| 搅拌时间（每槽） | [7 empty] | min,s | 60 S
测试时间 | 水 | 水泥 |  | 砂 | 石 | 掺合料 |  |  | 外加剂
15:00 | 1±0.4 | 2±0.8 |  | 4±2 | 6±2 | 3±0.5 |  |  | 0.02±0.004
| 搅拌时间（每槽） | [7 empty] | min,s | 60 S
混凝土坍落度：温度记录 |  |  |  | 取 试 件 记 录
时间 | 温度(℃) | 坍落度mm |  | 取样地点 | 坍落度 mm |  |  | R1 | R3 | R7 | R28
|  | 175±25mm |  | 现场取样 |  |  | 强度 |  |  |  | 24.9
MPa
工程负责人: |  | 质检员: |  |  | 记录: |  | 三水区建友混凝土有限公司试验室
（盖章有效）

## 2#3
佛山市三水区建友混凝土有限公司
混凝土搅拌质量记录表
工程名称: | 金融街佛山三水项目2号楼及其地下室 |  |  |  |  | 施工单位：中建一局集团建设发展有限公司
浇筑区段 | 1-3区地下室基础垫层（4～6轴交V～2/N轴） |  |  |  | 混凝土 配合比 | 水 | 水泥 | 砂 | 石 | 掺合料 | 外加剂
搅拌时间 | 2018年7月20日20:05-21:50 |  |  |  | （kg/m³） | 131 | 210 | 873 | 1015 | 90 | 6.0
水泥品种 | 桥牌P.O 42.5R |  |  |  | 检验日期 | 2018-7-10 |  | 强度等级 |  | C15泵送
砂 源 | 四会胥江 |  |  | 筛分编号 |  |  |  | 含泥量 |  | 0.6%
石 源 | 丰鸿石业 |  |  | 筛分编号 |  |  |  | 含泥量 |  | 0.8%
砂含水量测定 |  | 石含水量测定 |  |  | 掺 合 料 含 水 量 测 定 |  |  |  | 外加剂浓度
测定时间 | 含水量 | 测定时间 | 含水量 |  | 测定时间 |  | 含水量 |  | 调整前 |  | 调整后
| 5.7% |  | 0.8% | [5 empty] | 12%
计量误差（每槽）（kg）
测试时间 | 水 | 水泥 |  | 砂 | 石 | 掺合料 |  |  | 外加剂
8:00 | 1±0.5 | 2±1 |  | 5±1 | 8±1 | 2±1 |  |  | 0.02±0.005
| 搅拌时间（每槽） | [7 empty] | min,s | 60 S
测试时间 | 水 | 水泥 |  | 砂 | 石 | 掺合料 |  |  | 外加剂
11:00 | 1±0.3 | 2±0.5 |  | 5±1 | 7±1 | 3±1 |  |  | 0.02±0.003
| 搅拌时间（每槽） | [7 empty] | min,s | 60 S
测试时间 | 水 | 水泥 |  | 砂 | 石 | 掺合料 |  |  | 外加剂
15:00 | 1±0.4 | 2±0.8 |  | 4±2 | 6±2 | 3±0.5 |  |  | 0.02±0.004
| 搅拌时间（每槽） | [7 empty] | min,s | 60 S
混凝土坍落度：温度记录 |  |  |  | 取 试 件 记 录
时间 | 温度(℃) | 坍落度mm |  | 取样地点 | 坍落度 mm |  |  | R1 | R3 | R7 | R28
|  | 175±25mm |  | 现场取样 |  |  | 强度 |  |  |  | 18.8
MPa
工程负责人: |  | 质检员: |  |  | 记录: |  | 三水区建友混凝土有限公司试验室
（盖章有效）

## 2#4
佛山市三水区建友混凝土有限公司
混凝土搅拌质量记录表
工程名称: | 金融街佛山三水项目2号楼及其地下室 |  |  |  |  | 施工单位：中建一局集团建设发展有限公司
浇筑区段 | 1-3区地下室防水保护层（1～4轴交V～2/N轴） |  |  |  | 混凝土 配合比 | 水 | 水泥 | 砂 | 石 | 掺合料 | 外加剂
搅拌时间 | 2018年7月31日19:40-21:15 |  |  |  | （kg/m³） | 112 | 227 | 845 | 1047 | 93 | 6.4
水泥品种 | 桥牌P.O 42.5R |  |  |  | 检验日期 | 2018-7-30 |  | 强度等级 |  | C20泵送
砂 源 | 四会胥江 |  |  | 筛分编号 |  |  |  | 含泥量 |  | 0.6%
石 源 | 丰鸿石业 |  |  | 筛分编号 |  |  |  | 含泥量 |  | 0.8%
砂含水量测定 |  | 石含水量测定 |  |  | 掺 合 料 含 水 量 测 定 |  |  |  | 外加剂浓度
测定时间 | 含水量 | 测定时间 | 含水量 |  | 测定时间 |  | 含水量 |  | 调整前 |  | 调整后
| 5.7% |  | 0.8% | [5 empty] | 12%
计量误差（每槽）（kg）
测试时间 | 水 | 水泥 |  | 砂 | 石 | 掺合料 |  |  | 外加剂
8:00 | 1±0.5 | 2±1 |  | 5±1 | 8±1 | 2±1 |  |  | 0.02±0.005
| 搅拌时间（每槽） | [7 empty] | min,s | 60 S
测试时间 | 水 | 水泥 |  | 砂 | 石 | 掺合料 |  |  | 外加剂
11:00 | 1±0.3 | 2±0.5 |  | 5±1 | 7±1 | 3±1 |  |  | 0.02±0.003
| 搅拌时间（每槽） | [7 empty] | min,s | 60 S
测试时间 | 水 | 水泥 |  | 砂 | 石 | 掺合料 |  |  | 外加剂
15:00 | 1±0.4 | 2±0.8 |  | 4±2 | 6±2 | 3±0.5 |  |  | 0.02±0.004
| 搅拌时间（每槽） | [7 empty] | min,s | 60 S
混凝土坍落度：温度记录 |  |  |  | 取 试 件 记 录
时间 | 温度(℃) | 坍落度mm |  | 取样地点 | 坍落度 mm |  |  | R1 | R3 | R7 | R28
|  | 175±25mm |  | 现场取样 |  |  | 强度 |  |  |  | 25.0
MPa
工程负责人: |  | 质检员: |  |  | 记录: |  | 三水区建友混凝土有限公司试验室
（盖章有效）

## 2#5
佛山市三水区建友混凝土有限公司
混凝土搅拌质量记录表
工程名称: | 金融街佛山三水项目2号楼及其地下室 |  |  |  |  | 施工单位：中建一局集团建设发展有限公司
浇筑区段 | 1-3区地下室基础承台及基础底板（1～6轴交V～2/N轴） |  |  |  | 混凝土 配合比 | 水 | 水泥 | 砂 | 石 | 掺合料 | 外加剂
搅拌时间 | 2018年8月13日22:40-23:00 |  |  |  | （kg/m³） | 115 | 302 | 808 | 1036 | 71 | 7.5
水泥品种 | 桥牌P.O 42.5R |  |  |  | 检验日期 | 2018-8-10 |  | 强度等级 |  | C30泵送P6
砂 源 | 四会胥江 |  |  | 筛分编号 |  |  |  | 含泥量 |  | 0.6%
石 源 | 丰鸿石业 |  |  | 筛分编号 |  |  |  | 含泥量 |  | 0.8%
砂含水量测定 |  | 石含水量测定 |  |  | 掺 合 料 含 水 量 测 定 |  |  |  | 外加剂浓度
测定时间 | 含水量 | 测定时间 | 含水量 |  | 测定时间 |  | 含水量 |  | 调整前 |  | 调整后
| 5.7% |  | 0.8% | [5 empty] | 12%
计量误差（每槽）（kg）
测试时间 | 水 | 水泥 |  | 砂 | 石 | 掺合料 |  |  | 外加剂
8:00 | 1±0.5 | 2±1 |  | 5±1 | 8±1 | 2±1 |  |  | 0.02±0.005
| 搅拌时间（每槽） | [7 empty] | min,s | 60 S
测试时间 | 水 | 水泥 |  | 砂 | 石 | 掺合料 |  |  | 外加剂
11:00 | 1±0.3 | 2±0.5 |  | 5±1 | 7±1 | 3±1 |  |  | 0.02±0.003
| 搅拌时间（每槽） | [7 empty] | min,s | 60 S
测试时间 | 水 | 水泥 |  | 砂 | 石 | 掺合料 |  |  | 外加剂
15:00 | 1±0.4 | 2±0.8 |  | 4±2 | 6±2 | 3±0.5 |  |  | 0.02±0.004
| 搅拌时间（每槽） | [7 empty] | min,s | 60 S
混凝土坍落度：温度记录 |  |  |  | 取 试 件 记 录
时间 | 温度(℃) | 坍落度mm |  | 取样地点 | 坍落度 mm |  |  | R1 | R28 | R28 | R28
|  | 160±25mm |  | 现场取样 |  |  | 强度 |  | 38.7 | 38.3 | 38.1
[7 empty] | MPa |  |  | 38.4 | 38.8
[10 empty] | 38.4 | 38.4
工程负责人: |  | 质检员: |  |  | 记录: |  | 三水区建友混凝土有限公司试验室
（盖章有效）

## 2#6
佛山市三水区建友混凝土有限公司
混凝土搅拌质量记录表
工程名称: | 金融街佛山三水项目2号楼及其地下室 |  |  |  |  | 施工单位：中建一局集团建设发展有限公司
浇筑区段 | 1-1区地下室非人防区域墙柱（6-16轴交V-2/Q轴） |  |  |  | 混凝土 配合比 | 水 | 水泥 | 砂 | 石 | 掺合料 | 外加剂
搅拌时间 | 2018年8月24日22:43-06:12 |  |  |  | （kg/m³） | 120 | 477 | 631 | 1051 | 95 | 16.0
水泥品种 | 桥牌P.O 42.5R |  |  |  | 检验日期 | 2018-8-20 |  | 强度等级 |  | C60泵送
砂 源 | 四会胥江 |  |  | 筛分编号 |  |  |  | 含泥量 |  | 0.6%
石 源 | 丰鸿石业 |  |  | 筛分编号 |  |  |  | 含泥量 |  | 0.8%
砂含水量测定 |  | 石含水量测定 |  |  | 掺 合 料 含 水 量 测 定 |  |  |  | 外加剂浓度
测定时间 | 含水量 | 测定时间 | 含水量 |  | 测定时间 |  | 含水量 |  | 调整前 |  | 调整后
| 5.7% |  | 0.8% | [5 empty] | 12%
计量误差（每槽）（kg）
测试时间 | 水 | 水泥 |  | 砂 | 石 | 掺合料 |  |  | 外加剂
8:00 | 1±0.5 | 2±1 |  | 5±1 | 8±1 | 2±1 |  |  | 0.02±0.005
| 搅拌时间（每槽） | [7 empty] | min,s | 60 S
测试时间 | 水 | 水泥 |  | 砂 | 石 | 掺合料 |  |  | 外加剂
11:00 | 1±0.3 | 2±0.5 |  | 5±1 | 7±1 | 3±1 |  |  | 0.02±0.003
| 搅拌时间（每槽） | [7 empty] | min,s | 60 S
测试时间 | 水 | 水泥 |  | 砂 | 石 | 掺合料 |  |  | 外加剂
15:00 | 1±0.4 | 2±0.8 |  | 4±2 | 6±2 | 3±0.5 |  |  | 0.02±0.004
| 搅拌时间（每槽） | [7 empty] | min,s | 60 S
混凝土坍落度：温度记录 |  |  |  | 取 试 件 记 录
时间 | 温度(℃) | 坍落度mm |  | 取样地点 | 坍落度 mm |  |  | R1 | R3 | R7 | R28
|  | 175±25mm |  | 现场取样 |  |  | 强度 |  |  |  | 76.5
[7 empty] | MPa |  |  |  | 75.2
76.0
工程负责人: |  | 质检员: |  |  | 记录: |  | 三水区建友混凝土有限公司试验室
（盖章有效）

## 2#7
佛山市三水区建友混凝土有限公司
混凝土搅拌质量记录表
工程名称: | 金融街佛山三水项目2号楼及其地下室 |  |  |  |  | 施工单位：中建一局集团建设发展有限公司
浇筑区段 | 1-1区地下室人防区域墙柱（6-16轴交V-2/Q轴） |  |  |  | 混凝土 配合比 | 水 | 水泥 | 砂 | 石 | 掺合料 | 外加剂
搅拌时间 | 2018年8月25日02:40-06:40 |  |  |  | （kg/m³） | 116 | 332 | 789 | 1032 | 68 | 8.0
水泥品种 | 桥牌P.O 42.5R |  |  |  | 检验日期 | 2018-8-20 |  | 强度等级 |  | C35泵送P6
砂 源 | 四会胥江 |  |  | 筛分编号 |  |  |  | 含泥量 |  | 0.6%
石 源 | 丰鸿石业 |  |  | 筛分编号 |  |  |  | 含泥量 |  | 0.8%
砂含水量测定 |  | 石含水量测定 |  |  | 掺 合 料 含 水 量 测 定 |  |  |  | 外加剂浓度
测定时间 | 含水量 | 测定时间 | 含水量 |  | 测定时间 |  | 含水量 |  | 调整前 |  | 调整后
| 5.7% |  | 0.8% | [5 empty] | 12%
计量误差（每槽）（kg）
测试时间 | 水 | 水泥 |  | 砂 | 石 | 掺合料 |  |  | 外加剂
8:00 | 1±0.5 | 2±1 |  | 5±1 | 8±1 | 2±1 |  |  | 0.02±0.005
| 搅拌时间（每槽） | [7 empty] | min,s | 60 S
测试时间 | 水 | 水泥 |  | 砂 | 石 | 掺合料 |  |  | 外加剂
11:00 | 1±0.3 | 2±0.5 |  | 5±1 | 7±1 | 3±1 |  |  | 0.02±0.003
| 搅拌时间（每槽） | [7 empty] | min,s | 60 S
测试时间 | 水 | 水泥 |  | 砂 | 石 | 掺合料 |  |  | 外加剂
15:00 | 1±0.4 | 2±0.8 |  | 4±2 | 6±2 | 3±0.5 |  |  | 0.02±0.004
| 搅拌时间（每槽） | [7 empty] | min,s | 60 S
混凝土坍落度：温度记录 |  |  |  | 取 试 件 记 录
时间 | 温度(℃) | 坍落度mm |  | 取样地点 | 坍落度 mm |  |  | R1 | R3 | R7 | R28
|  | 160±25mm |  | 现场取样 |  |  | 强度 |  |  |  | 43.6
[7 empty] | MPa |  |  |  | 44.1
工程负责人: |  | 质检员: |  |  | 记录: |  | 三水区建友混凝土有限公司试验室
（盖章有效）

## 2#8
佛山市三水区建友混凝土有限公司
混凝土搅拌质量记录表
工程名称: | 金融街佛山三水项目2号楼及其地下室 |  |  |  |  | 施工单位：中建一局集团建设发展有限公司
浇筑区段 | 1-1区地下室人防区域顶板（6-16轴交V-2/Q轴） |  |  |  | 混凝土 配合比 | 水 | 水泥 | 砂 | 石 | 掺合料 | 外加剂
搅拌时间 | 2018年8月25日07:00-23:50 |  |  |  | （kg/m³） | 116 | 332 | 789 | 1032 | 68 | 8.0
水泥品种 | 桥牌P.O 42.5R |  |  |  | 检验日期 | 2018-8-20 |  | 强度等级 |  | C35泵送P6
砂 源 | 四会胥江 |  |  | 筛分编号 |  |  |  | 含泥量 |  | 0.6%
石 源 | 丰鸿石业 |  |  | 筛分编号 |  |  |  | 含泥量 |  | 0.8%
砂含水量测定 |  | 石含水量测定 |  |  | 掺 合 料 含 水 量 测 定 |  |  |  | 外加剂浓度
测定时间 | 含水量 | 测定时间 | 含水量 |  | 测定时间 |  | 含水量 |  | 调整前 |  | 调整后
| 5.7% |  | 0.8% | [5 empty] | 12%
计量误差（每槽）（kg）
测试时间 | 水 | 水泥 |  | 砂 | 石 | 掺合料 |  |  | 外加剂
8:00 | 1±0.5 | 2±1 |  | 5±1 | 8±1 | 2±1 |  |  | 0.02±0.005
| 搅拌时间（每槽） | [7 empty] | min,s | 60 S
测试时间 | 水 | 水泥 |  | 砂 | 石 | 掺合料 |  |  | 外加剂
11:00 | 1±0.3 | 2±0.5 |  | 5±1 | 7±1 | 3±1 |  |  | 0.02±0.003
| 搅拌时间（每槽） | [7 empty] | min,s | 60 S
测试时间 | 水 | 水泥 |  | 砂 | 石 | 掺合料 |  |  | 外加剂
15:00 | 1±0.4 | 2±0.8 |  | 4±2 | 6±2 | 3±0.5 |  |  | 0.02±0.004
| 搅拌时间（每槽） | [7 empty] | min,s | 60 S
混凝土坍落度：温度记录 |  |  |  | 取 试 件 记 录
时间 | 温度(℃) | 坍落度mm |  | 取样地点 | 坍落度 mm |  |  | R28 | R28 | R28 | R28
|  | 160±25mm |  | 现场取样 |  |  | 强度 | 44.5 | 45.0 | 45.4 | 45.0
[7 empty] | MPa |  | 44.6 | 44.3 | 43.7
[9 empty] | 43.9 | 44.6 | 44.3
工程负责人: |  | 质检员: |  |  | 记录: |  | 三水区建友混凝土有限公司试验室
（盖章有效）

## 2#9
佛山市三水区建友混凝土有限公司
混凝土搅拌质量记录表
工程名称: | 金融街佛山三水项目2号楼及其地下室 |  |  |  |  | 施工单位：中建一局集团建设发展有限公司
浇筑区段 | 1-1区地下室人防区域墙柱（6-16轴交2/Q-2/N轴） |  |  |  | 混凝土 配合比 | 水 | 水泥 | 砂 | 石 | 掺合料 | 外加剂
搅拌时间 | 2018年9月11日00:35-04:10 |  |  |  | （kg/m³） | 116 | 317 | 789 | 1031 | 84 | 8.0
水泥品种 | 桥牌P.O 42.5R |  |  |  | 检验日期 | 2018-9-10 |  | 强度等级 |  | C35泵送
砂 源 | 四会胥江 |  |  | 筛分编号 |  |  |  | 含泥量 |  | 0.6%
石 源 | 丰鸿石业 |  |  | 筛分编号 |  |  |  | 含泥量 |  | 0.8%
砂含水量测定 |  | 石含水量测定 |  |  | 掺 合 料 含 水 量 测 定 |  |  |  | 外加剂浓度
测定时间 | 含水量 | 测定时间 | 含水量 |  | 测定时间 |  | 含水量 |  | 调整前 |  | 调整后
| 5.7% |  | 0.8% | [5 empty] | 12%
计量误差（每槽）（kg）
测试时间 | 水 | 水泥 |  | 砂 | 石 | 掺合料 |  |  | 外加剂
8:00 | 1±0.5 | 2±1 |  | 5±1 | 8±1 | 2±1 |  |  | 0.02±0.005
| 搅拌时间（每槽） | [7 empty] | min,s | 60 S
测试时间 | 水 | 水泥 |  | 砂 | 石 | 掺合料 |  |  | 外加剂
11:00 | 1±0.3 | 2±0.5 |  | 5±1 | 7±1 | 3±1 |  |  | 0.02±0.003
| 搅拌时间（每槽） | [7 empty] | min,s | 60 S
测试时间 | 水 | 水泥 |  | 砂 | 石 | 掺合料 |  |  | 外加剂
15:00 | 1±0.4 | 2±0.8 |  | 4±2 | 6±2 | 3±0.5 |  |  | 0.02±0.004
| 搅拌时间（每槽） | [7 empty] | min,s | 60 S
混凝土坍落度：温度记录 |  |  |  | 取 试 件 记 录
时间 | 温度(℃) | 坍落度mm |  | 取样地点 | 坍落度 mm |  |  | R1 | R3 | R7 | R28
|  | 175±25mm |  | 现场取样 |  |  | 强度 |  |  |  | 44.9
[7 empty] | MPa |  |  |  | 45.3
工程负责人: |  | 质检员: |  |  | 记录: |  | 三水区建友混凝土有限公司试验室
（盖章有效）

## 2#10
佛山市三水区建友混凝土有限公司
混凝土搅拌质量记录表
工程名称: | 金融街佛山三水项目2号楼及其地下室 |  |  |  |  | 施工单位：中建一局集团建设发展有限公司
浇筑区段 | 1-1区地下室人防区域顶板（6-16轴交2/Q-2/N轴） |  |  |  | 混凝土 配合比 | 水 | 水泥 | 砂 | 石 | 掺合料 | 外加剂
搅拌时间 | 2018年9月11日02:20-17:09 |  |  |  | （kg/m³） | 116 | 332 | 789 | 1032 | 68 | 8.0
水泥品种 | 桥牌P.O 42.5R |  |  |  | 检验日期 | 2018-9-10 |  | 强度等级 |  | C35泵送P6
砂 源 | 四会胥江 |  |  | 筛分编号 |  |  |  | 含泥量 |  | 0.6%
石 源 | 丰鸿石业 |  |  | 筛分编号 |  |  |  | 含泥量 |  | 0.8%
砂含水量测定 |  | 石含水量测定 |  |  | 掺 合 料 含 水 量 测 定 |  |  |  | 外加剂浓度
测定时间 | 含水量 | 测定时间 | 含水量 |  | 测定时间 |  | 含水量 |  | 调整前 |  | 调整后
| 5.7% |  | 0.8% | [5 empty] | 12%
计量误差（每槽）（kg）
测试时间 | 水 | 水泥 |  | 砂 | 石 | 掺合料 |  |  | 外加剂
8:00 | 1±0.5 | 2±1 |  | 5±1 | 8±1 | 2±1 |  |  | 0.02±0.005
| 搅拌时间（每槽） | [7 empty] | min,s | 60 S
测试时间 | 水 | 水泥 |  | 砂 | 石 | 掺合料 |  |  | 外加剂
11:00 | 1±0.3 | 2±0.5 |  | 5±1 | 7±1 | 3±1 |  |  | 0.02±0.003
| 搅拌时间（每槽） | [7 empty] | min,s | 60 S
测试时间 | 水 | 水泥 |  | 砂 | 石 | 掺合料 |  |  | 外加剂
15:00 | 1±0.4 | 2±0.8 |  | 4±2 | 6±2 | 3±0.5 |  |  | 0.02±0.004
| 搅拌时间（每槽） | [7 empty] | min,s | 60 S
混凝土坍落度：温度记录 |  |  |  | 取 试 件 记 录
时间 | 温度(℃) | 坍落度mm |  | 取样地点 | 坍落度 mm |  |  | R1 | R3 | R28 | R28
|  | 160±25mm |  | 现场取样 |  |  | 强度 |  |  | 44.7 | 45.2
[7 empty] | MPa |  |  | 44.8 | 43.9
[10 empty] | 45.0 | 44.6
工程负责人: |  | 质检员: |  |  | 记录: |  | 三水区建友混凝土有限公司试验室
（盖章有效）

## 2#11
佛山市三水区建友混凝土有限公司
混凝土搅拌质量记录表
工程名称: | 金融街佛山三水项目2号楼及其地下室 |  |  |  |  | 施工单位：中建一局集团建设发展有限公司
浇筑区段 | 1-3区地下室人防区域墙柱（4～6轴交V～2/N轴） |  |  |  | 混凝土 配合比 | 水 | 水泥 | 砂 | 石 | 掺合料 | 外加剂
搅拌时间 | 2018年10月1日04:30-06:10 |  |  |  | （kg/m³） | 116 | 332 | 789 | 1032 | 68 | 8.0
水泥品种 | 桥牌P.O 42.5R |  |  |  | 检验日期 | 2018-9-30 |  | 强度等级 |  | C35泵送P6
砂 源 | 四会胥江 |  |  | 筛分编号 |  |  |  | 含泥量 |  | 0.6%
石 源 | 丰鸿石业 |  |  | 筛分编号 |  |  |  | 含泥量 |  | 0.8%
砂含水量测定 |  | 石含水量测定 |  |  | 掺 合 料 含 水 量 测 定 |  |  |  | 外加剂浓度
测定时间 | 含水量 | 测定时间 | 含水量 |  | 测定时间 |  | 含水量 |  | 调整前 |  | 调整后
| 5.7% |  | 0.8% | [5 empty] | 12%
计量误差（每槽）（kg）
测试时间 | 水 | 水泥 |  | 砂 | 石 | 掺合料 |  |  | 外加剂
8:00 | 1±0.5 | 2±1 |  | 5±1 | 8±1 | 2±1 |  |  | 0.02±0.005
| 搅拌时间（每槽） | [7 empty] | min,s | 60 S
测试时间 | 水 | 水泥 |  | 砂 | 石 | 掺合料 |  |  | 外加剂
11:00 | 1±0.3 | 2±0.5 |  | 5±1 | 7±1 | 3±1 |  |  | 0.02±0.003
| 搅拌时间（每槽） | [7 empty] | min,s | 60 S
测试时间 | 水 | 水泥 |  | 砂 | 石 | 掺合料 |  |  | 外加剂
15:00 | 1±0.4 | 2±0.8 |  | 4±2 | 6±2 | 3±0.5 |  |  | 0.02±0.004
| 搅拌时间（每槽） | [7 empty] | min,s | 60 S
混凝土坍落度：温度记录 |  |  |  | 取 试 件 记 录
时间 | 温度(℃) | 坍落度mm |  | 取样地点 | 坍落度 mm |  |  | R1 | R3 | R7 | R28
|  | 160±25mm |  | 现场取样 |  |  | 强度 |  |  |  | 43.8
[7 empty] | MPa |  |  |  | 44.5
工程负责人: |  | 质检员: |  |  | 记录: |  | 三水区建友混凝土有限公司试验室
（盖章有效）

## 2#12
佛山市三水区建友混凝土有限公司
混凝土搅拌质量记录表
工程名称: | 金融街佛山三水项目2号楼及其地下室 |  |  |  |  | 施工单位：中建一局集团建设发展有限公司
浇筑区段 | 1-3区地下室人防区域墙柱（1～4轴交V～2/N轴） |  |  |  | 混凝土 配合比 | 水 | 水泥 | 砂 | 石 | 掺合料 | 外加剂
搅拌时间 | 2018年10月1日18:16-22:14 |  |  |  | （kg/m³） | 116 | 317 | 789 | 1031 | 84 | 8.0
水泥品种 | 桥牌P.O 42.5R |  |  |  | 检验日期 | 2018-9-30 |  | 强度等级 |  | C35泵送
砂 源 | 四会胥江 |  |  | 筛分编号 |  |  |  | 含泥量 |  | 0.6%
石 源 | 丰鸿石业 |  |  | 筛分编号 |  |  |  | 含泥量 |  | 0.8%
砂含水量测定 |  | 石含水量测定 |  |  | 掺 合 料 含 水 量 测 定 |  |  |  | 外加剂浓度
测定时间 | 含水量 | 测定时间 | 含水量 |  | 测定时间 |  | 含水量 |  | 调整前 |  | 调整后
| 5.7% |  | 0.8% | [5 empty] | 12%
计量误差（每槽）（kg）
测试时间 | 水 | 水泥 |  | 砂 | 石 | 掺合料 |  |  | 外加剂
8:00 | 1±0.5 | 2±1 |  | 5±1 | 8±1 | 2±1 |  |  | 0.02±0.005
| 搅拌时间（每槽） | [7 empty] | min,s | 60 S
测试时间 | 水 | 水泥 |  | 砂 | 石 | 掺合料 |  |  | 外加剂
11:00 | 1±0.3 | 2±0.5 |  | 5±1 | 7±1 | 3±1 |  |  | 0.02±0.003
| 搅拌时间（每槽） | [7 empty] | min,s | 60 S
测试时间 | 水 | 水泥 |  | 砂 | 石 | 掺合料 |  |  | 外加剂
15:00 | 1±0.4 | 2±0.8 |  | 4±2 | 6±2 | 3±0.5 |  |  | 0.02±0.004
| 搅拌时间（每槽） | [7 empty] | min,s | 60 S
混凝土坍落度：温度记录 |  |  |  | 取 试 件 记 录
时间 | 温度(℃) | 坍落度mm |  | 取样地点 | 坍落度 mm |  |  | R1 | R3 | R7 | R28
|  | 175±25mm |  | 现场取样 |  |  | 强度 |  |  |  | 44.2
[7 empty] | MPa |  |  |  | 44.8
工程负责人: |  | 质检员: |  |  | 记录: |  | 三水区建友混凝土有限公司试验室
（盖章有效）

## 2#13
佛山市三水区建友混凝土有限公司
混凝土搅拌质量记录表
工程名称: | 金融街佛山三水项目2号楼及其地下室 |  |  |  |  | 施工单位：中建一局集团建设发展有限公司
浇筑区段 | 1-3区地下室非人防区域墙柱（1～6轴交V～2/N轴） |  |  |  | 混凝土 配合比 | 水 | 水泥 | 砂 | 石 | 掺合料 | 外加剂
搅拌时间 | 2018年10月1日00:10-03:50 |  |  |  | （kg/m³） | 120 | 477 | 631 | 1051 | 95 | 16.0
水泥品种 | 桥牌P.O 42.5R |  |  |  | 检验日期 | 2018-9-30 |  | 强度等级 |  | C60泵送
砂 源 | 四会胥江 |  |  | 筛分编号 |  |  |  | 含泥量 |  | 0.6%
石 源 | 丰鸿石业 |  |  | 筛分编号 |  |  |  | 含泥量 |  | 0.8%
砂含水量测定 |  | 石含水量测定 |  |  | 掺 合 料 含 水 量 测 定 |  |  |  | 外加剂浓度
测定时间 | 含水量 | 测定时间 | 含水量 |  | 测定时间 |  | 含水量 |  | 调整前 |  | 调整后
| 5.7% |  | 0.8% | [5 empty] | 12%
计量误差（每槽）（kg）
测试时间 | 水 | 水泥 |  | 砂 | 石 | 掺合料 |  |  | 外加剂
8:00 | 1±0.5 | 2±1 |  | 5±1 | 8±1 | 2±1 |  |  | 0.02±0.005
| 搅拌时间（每槽） | [7 empty] | min,s | 60 S
测试时间 | 水 | 水泥 |  | 砂 | 石 | 掺合料 |  |  | 外加剂
11:00 | 1±0.3 | 2±0.5 |  | 5±1 | 7±1 | 3±1 |  |  | 0.02±0.003
| 搅拌时间（每槽） | [7 empty] | min,s | 60 S
测试时间 | 水 | 水泥 |  | 砂 | 石 | 掺合料 |  |  | 外加剂
15:00 | 1±0.4 | 2±0.8 |  | 4±2 | 6±2 | 3±0.5 |  |  | 0.02±0.004
| 搅拌时间（每槽） | [7 empty] | min,s | 60 S
混凝土坍落度：温度记录 |  |  |  | 取 试 件 记 录
时间 | 温度(℃) | 坍落度mm |  | 取样地点 | 坍落度 mm |  |  | R1 | R3 | R7 | R28
|  | 175±25mm |  | 现场取样 |  |  | 强度 |  |  |  | 76.6
[7 empty] | MPa |  |  |  | 77.3
76.8
工程负责人: |  | 质检员: |  |  | 记录: |  | 三水区建友混凝土有限公司试验室
（盖章有效）

## 2#14
佛山市三水区建友混凝土有限公司
混凝土搅拌质量记录表
工程名称: | 金融街佛山三水项目2号楼及其地下室 |  |  |  |  | 施工单位：中建一局集团建设发展有限公司
浇筑区段 | 1-3区地下室顶板（1～6轴交V～2/N轴） |  |  |  | 混凝土 配合比 | 水 | 水泥 | 砂 | 石 | 掺合料 | 外加剂
搅拌时间 | 2018年10月1日06:38-23:59 |  |  |  | （kg/m³） | 116 | 332 | 789 | 1032 | 68 | 8.0
水泥品种 | 桥牌P.O 42.5R |  |  |  | 检验日期 | 2018-9-30 |  | 强度等级 |  | C35泵送P6
砂 源 | 四会胥江 |  |  | 筛分编号 |  |  |  | 含泥量 |  | 0.6%
石 源 | 丰鸿石业 |  |  | 筛分编号 |  |  |  | 含泥量 |  | 0.8%
砂含水量测定 |  | 石含水量测定 |  |  | 掺 合 料 含 水 量 测 定 |  |  |  | 外加剂浓度
测定时间 | 含水量 | 测定时间 | 含水量 |  | 测定时间 |  | 含水量 |  | 调整前 |  | 调整后
| 5.7% |  | 0.8% | [5 empty] | 12%
计量误差（每槽）（kg）
测试时间 | 水 | 水泥 |  | 砂 | 石 | 掺合料 |  |  | 外加剂
8:00 | 1±0.5 | 2±1 |  | 5±1 | 8±1 | 2±1 |  |  | 0.02±0.005
| 搅拌时间（每槽） | [7 empty] | min,s | 60 S
测试时间 | 水 | 水泥 |  | 砂 | 石 | 掺合料 |  |  | 外加剂
11:00 | 1±0.3 | 2±0.5 |  | 5±1 | 7±1 | 3±1 |  |  | 0.02±0.003
| 搅拌时间（每槽） | [7 empty] | min,s | 60 S
测试时间 | 水 | 水泥 |  | 砂 | 石 | 掺合料 |  |  | 外加剂
15:00 | 1±0.4 | 2±0.8 |  | 4±2 | 6±2 | 3±0.5 |  |  | 0.02±0.004
| 搅拌时间（每槽） | [7 empty] | min,s | 60 S
混凝土坍落度：温度记录 |  |  |  | 取 试 件 记 录
时间 | 温度(℃) | 坍落度mm |  | 取样地点 | 坍落度 mm |  |  | R1 | R3 | R28 | R28
|  | 160±25mm |  | 现场取样 |  |  | 强度 |  |  | 43.8 | 45.2
[7 empty] | MPa |  |  | 45.6 | 44.4
[10 empty] | 45.1 | 44.5
工程负责人: |  | 质检员: |  |  | 记录: |  | 三水区建友混凝土有限公司试验室
（盖章有效）

## 3#1
佛山市三水区建友混凝土有限公司
混凝土搅拌质量记录表
工程名称: | 金融街佛山三水项目3号楼及其地下室 |  |  |  |  | 施工单位：中建一局集团建设发展有限公司
浇筑区段 | 2-8区地下室墙柱（21-28轴交X-T轴） |  |  |  | 混凝土 配合比 | 水 | 水泥 | 砂 | 石 | 掺合料 | 外加剂
搅拌时间 | 2018年8月3日22:24-23:31 |  |  |  | （kg/m³） | 116 | 317 | 789 | 1031 | 84 | 8.0
水泥品种 | 桥牌P.O 42.5R |  |  |  | 检验日期 | 2018-8-1 |  | 强度等级 |  | C35泵送
砂 源 | 四会胥江 |  |  | 筛分编号 |  |  |  | 含泥量 |  | 0.6%
石 源 | 丰鸿石业 |  |  | 筛分编号 |  |  |  | 含泥量 |  | 0.8%
砂含水量测定 |  | 石含水量测定 |  |  | 掺 合 料 含 水 量 测 定 |  |  |  | 外加剂浓度
测定时间 | 含水量 | 测定时间 | 含水量 |  | 测定时间 |  | 含水量 |  | 调整前 |  | 调整后
| 5.7% |  | 0.8% | [5 empty] | 12%
计量误差（每槽）（kg）
测试时间 | 水 | 水泥 |  | 砂 | 石 | 掺合料 |  |  | 外加剂
8:00 | 1±0.5 | 2±1 |  | 5±1 | 8±1 | 2±1 |  |  | 0.02±0.005
| 搅拌时间（每槽） | [7 empty] | min,s | 60 S
测试时间 | 水 | 水泥 |  | 砂 | 石 | 掺合料 |  |  | 外加剂
11:00 | 1±0.3 | 2±0.5 |  | 5±1 | 7±1 | 3±1 |  |  | 0.02±0.003
| 搅拌时间（每槽） | [7 empty] | min,s | 60 S
测试时间 | 水 | 水泥 |  | 砂 | 石 | 掺合料 |  |  | 外加剂
15:00 | 1±0.4 | 2±0.8 |  | 4±2 | 6±2 | 3±0.5 |  |  | 0.02±0.004
| 搅拌时间（每槽） | [7 empty] | min,s | 60 S
混凝土坍落度：温度记录 |  |  |  | 取 试 件 记 录
时间 | 温度(℃) | 坍落度mm |  | 取样地点 | 坍落度 mm |  |  | R1 | R3 | R7 | R28
|  | 175±25mm |  | 现场取样 |  |  | 强度 |  |  |  | 45.3
MPa
工程负责人: |  | 质检员: |  |  | 记录: |  | 三水区建友混凝土有限公司试验室
（盖章有效）

## 3#2
佛山市三水区建友混凝土有限公司
混凝土搅拌质量记录表
工程名称: | 金融街佛山三水项目3号楼及其地下室 |  |  |  |  | 施工单位：中建一局集团建设发展有限公司
浇筑区段 | 2-8区地下室顶板（21-28轴交X-T轴） |  |  |  | 混凝土 配合比 | 水 | 水泥 | 砂 | 石 | 掺合料 | 外加剂
搅拌时间 | 2018年8月3日22:03-07:09 |  |  |  | （kg/m³） | 116 | 332 | 789 | 1032 | 68 | 8.0
水泥品种 | 桥牌P.O 42.5R |  |  |  | 检验日期 | 2018-8-1 |  | 强度等级 |  | C35泵送P6
砂 源 | 四会胥江 |  |  | 筛分编号 |  |  |  | 含泥量 |  | 0.6%
石 源 | 丰鸿石业 |  |  | 筛分编号 |  |  |  | 含泥量 |  | 0.8%
砂含水量测定 |  | 石含水量测定 |  |  | 掺 合 料 含 水 量 测 定 |  |  |  | 外加剂浓度
测定时间 | 含水量 | 测定时间 | 含水量 |  | 测定时间 |  | 含水量 |  | 调整前 |  | 调整后
| 5.7% |  | 0.8% | [5 empty] | 12%
计量误差（每槽）（kg）
测试时间 | 水 | 水泥 |  | 砂 | 石 | 掺合料 |  |  | 外加剂
8:00 | 1±0.5 | 2±1 |  | 5±1 | 8±1 | 2±1 |  |  | 0.02±0.005
| 搅拌时间（每槽） | [7 empty] | min,s | 60 S
测试时间 | 水 | 水泥 |  | 砂 | 石 | 掺合料 |  |  | 外加剂
11:00 | 1±0.3 | 2±0.5 |  | 5±1 | 7±1 | 3±1 |  |  | 0.02±0.003
| 搅拌时间（每槽） | [7 empty] | min,s | 60 S
测试时间 | 水 | 水泥 |  | 砂 | 石 | 掺合料 |  |  | 外加剂
15:00 | 1±0.4 | 2±0.8 |  | 4±2 | 6±2 | 3±0.5 |  |  | 0.02±0.004
| 搅拌时间（每槽） | [7 empty] | min,s | 60 S
混凝土坍落度：温度记录 |  |  |  | 取 试 件 记 录
时间 | 温度(℃) | 坍落度mm |  | 取样地点 | 坍落度 mm |  |  | R1 | R3 | R28 | R28
|  | 160±25mm |  | 现场取样 |  |  | 强度 |  |  | 45.2 | 44.4
[7 empty] | MPa |  |  |  | 44.7
44.9
工程负责人: |  | 质检员: |  |  | 记录: |  | 三水区建友混凝土有限公司试验室
（盖章有效）

## 3#3
佛山市三水区建友混凝土有限公司
混凝土搅拌质量记录表
工程名称: | 金融街佛山三水项目3号楼及其地下室 |  |  |  |  | 施工单位：中建一局集团建设发展有限公司
浇筑区段 | 2-1区地下室人防墙柱（16-21轴交X-T轴） |  |  |  | 混凝土 配合比 | 水 | 水泥 | 砂 | 石 | 掺合料 | 外加剂
搅拌时间 | 2018年8月16日21:24-04:52 |  |  |  | （kg/m³） | 116 | 317 | 789 | 1031 | 84 | 8.0
水泥品种 | 桥牌P.O 42.5R |  |  |  | 检验日期 | 2018-8-10 |  | 强度等级 |  | C35泵送
砂 源 | 四会胥江 |  |  | 筛分编号 |  |  |  | 含泥量 |  | 0.6%
石 源 | 丰鸿石业 |  |  | 筛分编号 |  |  |  | 含泥量 |  | 0.8%
砂含水量测定 |  | 石含水量测定 |  |  | 掺 合 料 含 水 量 测 定 |  |  |  | 外加剂浓度
测定时间 | 含水量 | 测定时间 | 含水量 |  | 测定时间 |  | 含水量 |  | 调整前 |  | 调整后
| 5.7% |  | 0.8% | [5 empty] | 12%
计量误差（每槽）（kg）
测试时间 | 水 | 水泥 |  | 砂 | 石 | 掺合料 |  |  | 外加剂
8:00 | 1±0.5 | 2±1 |  | 5±1 | 8±1 | 2±1 |  |  | 0.02±0.005
| 搅拌时间（每槽） | [7 empty] | min,s | 60 S
测试时间 | 水 | 水泥 |  | 砂 | 石 | 掺合料 |  |  | 外加剂
11:00 | 1±0.3 | 2±0.5 |  | 5±1 | 7±1 | 3±1 |  |  | 0.02±0.003
| 搅拌时间（每槽） | [7 empty] | min,s | 60 S
测试时间 | 水 | 水泥 |  | 砂 | 石 | 掺合料 |  |  | 外加剂
15:00 | 1±0.4 | 2±0.8 |  | 4±2 | 6±2 | 3±0.5 |  |  | 0.02±0.004
| 搅拌时间（每槽） | [7 empty] | min,s | 60 S
混凝土坍落度：温度记录 |  |  |  | 取 试 件 记 录
时间 | 温度(℃) | 坍落度mm |  | 取样地点 | 坍落度 mm |  |  | R1 | R3 | R7 | R28
|  | 175±25mm |  | 现场取样 |  |  | 强度 |  |  |  | 45.5
MPa
工程负责人: |  | 质检员: |  |  | 记录: |  | 三水区建友混凝土有限公司试验室
（盖章有效）

## 3#4
佛山市三水区建友混凝土有限公司
混凝土搅拌质量记录表
工程名称: | 金融街佛山三水项目3号楼及其地下室 |  |  |  |  | 施工单位：中建一局集团建设发展有限公司
浇筑区段 | 2-1区地下室人防顶板（16-21轴交X-T轴） |  |  |  | 混凝土 配合比 | 水 | 水泥 | 砂 | 石 | 掺合料 | 外加剂
搅拌时间 | 2018年8月16日21:24-04:52 |  |  |  | （kg/m³） | 116 | 332 | 789 | 1032 | 68 | 8.0
水泥品种 | 桥牌P.O 42.5R |  |  |  | 检验日期 | 2018-8-10 |  | 强度等级 |  | C35泵送P6
砂 源 | 四会胥江 |  |  | 筛分编号 |  |  |  | 含泥量 |  | 0.6%
石 源 | 丰鸿石业 |  |  | 筛分编号 |  |  |  | 含泥量 |  | 0.8%
砂含水量测定 |  | 石含水量测定 |  |  | 掺 合 料 含 水 量 测 定 |  |  |  | 外加剂浓度
测定时间 | 含水量 | 测定时间 | 含水量 |  | 测定时间 |  | 含水量 |  | 调整前 |  | 调整后
| 5.7% |  | 0.8% | [5 empty] | 12%
计量误差（每槽）（kg）
测试时间 | 水 | 水泥 |  | 砂 | 石 | 掺合料 |  |  | 外加剂
8:00 | 1±0.5 | 2±1 |  | 5±1 | 8±1 | 2±1 |  |  | 0.02±0.005
| 搅拌时间（每槽） | [7 empty] | min,s | 60 S
测试时间 | 水 | 水泥 |  | 砂 | 石 | 掺合料 |  |  | 外加剂
11:00 | 1±0.3 | 2±0.5 |  | 5±1 | 7±1 | 3±1 |  |  | 0.02±0.003
| 搅拌时间（每槽） | [7 empty] | min,s | 60 S
测试时间 | 水 | 水泥 |  | 砂 | 石 | 掺合料 |  |  | 外加剂
15:00 | 1±0.4 | 2±0.8 |  | 4±2 | 6±2 | 3±0.5 |  |  | 0.02±0.004
| 搅拌时间（每槽） | [7 empty] | min,s | 60 S
混凝土坍落度：温度记录 |  |  |  | 取 试 件 记 录
时间 | 温度(℃) | 坍落度mm |  | 取样地点 | 坍落度 mm |  |  | R1 | R3 | R7 | R28
|  | 160±25mm |  | 现场取样 |  |  | 强度 |  |  |  | 45.1
[7 empty] | MPa |  |  |  | 44.1
45.3
工程负责人: |  | 质检员: |  |  | 记录: |  | 三水区建友混凝土有限公司试验室
（盖章有效）

## 3#5
佛山市三水区建友混凝土有限公司
混凝土搅拌质量记录表
工程名称: | 金融街佛山三水项目3号楼及其地下室 |  |  |  |  | 施工单位：中建一局集团建设发展有限公司
浇筑区段 | 2-1区地下室人防墙柱（16-21轴交T-2/N轴） |  |  |  | 混凝土 配合比 | 水 | 水泥 | 砂 | 石 | 掺合料 | 外加剂
搅拌时间 | 2018年8月31日18:56-03:22 |  |  |  | （kg/m³） | 116 | 317 | 789 | 1031 | 84 | 8.0
水泥品种 | 桥牌P.O 42.5R |  |  |  | 检验日期 | 2018-8-30 |  | 强度等级 |  | C35泵送
砂 源 | 四会胥江 |  |  | 筛分编号 |  |  |  | 含泥量 |  | 0.6%
石 源 | 丰鸿石业 |  |  | 筛分编号 |  |  |  | 含泥量 |  | 0.8%
砂含水量测定 |  | 石含水量测定 |  |  | 掺 合 料 含 水 量 测 定 |  |  |  | 外加剂浓度
测定时间 | 含水量 | 测定时间 | 含水量 |  | 测定时间 |  | 含水量 |  | 调整前 |  | 调整后
| 5.7% |  | 0.8% | [5 empty] | 12%
计量误差（每槽）（kg）
测试时间 | 水 | 水泥 |  | 砂 | 石 | 掺合料 |  |  | 外加剂
8:00 | 1±0.5 | 2±1 |  | 5±1 | 8±1 | 2±1 |  |  | 0.02±0.005
| 搅拌时间（每槽） | [7 empty] | min,s | 60 S
测试时间 | 水 | 水泥 |  | 砂 | 石 | 掺合料 |  |  | 外加剂
11:00 | 1±0.3 | 2±0.5 |  | 5±1 | 7±1 | 3±1 |  |  | 0.02±0.003
| 搅拌时间（每槽） | [7 empty] | min,s | 60 S
测试时间 | 水 | 水泥 |  | 砂 | 石 | 掺合料 |  |  | 外加剂
15:00 | 1±0.4 | 2±0.8 |  | 4±2 | 6±2 | 3±0.5 |  |  | 0.02±0.004
| 搅拌时间（每槽） | [7 empty] | min,s | 60 S
混凝土坍落度：温度记录 |  |  |  | 取 试 件 记 录
时间 | 温度(℃) | 坍落度mm |  | 取样地点 | 坍落度 mm |  |  | R1 | R3 | R7 | R28
|  | 175±25mm |  | 现场取样 |  |  | 强度 |  |  |  | 44.0
MPa
工程负责人: |  | 质检员: |  |  | 记录: |  | 三水区建友混凝土有限公司试验室
（盖章有效）

## 3#6
佛山市三水区建友混凝土有限公司
混凝土搅拌质量记录表
工程名称: | 金融街佛山三水项目3号楼及其地下室 |  |  |  |  | 施工单位：中建一局集团建设发展有限公司
浇筑区段 | 2-1区地下室人防顶板（16-21轴交T-2/N轴） |  |  |  | 混凝土 配合比 | 水 | 水泥 | 砂 | 石 | 掺合料 | 外加剂
搅拌时间 | 2018年8月31日19:21-07:45 |  |  |  | （kg/m³） | 116 | 332 | 789 | 1032 | 68 | 8.0
水泥品种 | 桥牌P.O 42.5R |  |  |  | 检验日期 | 2018-8-30 |  | 强度等级 |  | C35泵送P6
砂 源 | 四会胥江 |  |  | 筛分编号 |  |  |  | 含泥量 |  | 0.6%
石 源 | 丰鸿石业 |  |  | 筛分编号 |  |  |  | 含泥量 |  | 0.8%
砂含水量测定 |  | 石含水量测定 |  |  | 掺 合 料 含 水 量 测 定 |  |  |  | 外加剂浓度
测定时间 | 含水量 | 测定时间 | 含水量 |  | 测定时间 |  | 含水量 |  | 调整前 |  | 调整后
| 5.7% |  | 0.8% | [5 empty] | 12%
计量误差（每槽）（kg）
测试时间 | 水 | 水泥 |  | 砂 | 石 | 掺合料 |  |  | 外加剂
8:00 | 1±0.5 | 2±1 |  | 5±1 | 8±1 | 2±1 |  |  | 0.02±0.005
| 搅拌时间（每槽） | [7 empty] | min,s | 60 S
测试时间 | 水 | 水泥 |  | 砂 | 石 | 掺合料 |  |  | 外加剂
11:00 | 1±0.3 | 2±0.5 |  | 5±1 | 7±1 | 3±1 |  |  | 0.02±0.003
| 搅拌时间（每槽） | [7 empty] | min,s | 60 S
测试时间 | 水 | 水泥 |  | 砂 | 石 | 掺合料 |  |  | 外加剂
15:00 | 1±0.4 | 2±0.8 |  | 4±2 | 6±2 | 3±0.5 |  |  | 0.02±0.004
| 搅拌时间（每槽） | [7 empty] | min,s | 60 S
混凝土坍落度：温度记录 |  |  |  | 取 试 件 记 录
时间 | 温度(℃) | 坍落度mm |  | 取样地点 | 坍落度 mm |  |  | R1 | R28 | R28 | R28
|  | 160±25mm |  | 现场取样 |  |  | 强度 |  | 44.2 | 44.7 | 44.1
[7 empty] | MPa |  |  | 44.2 | 44.6
[10 empty] | 44.2 | 43.5
工程负责人: |  | 质检员: |  |  | 记录: |  | 三水区建友混凝土有限公司试验室
（盖章有效）

## 3#7
佛山市三水区建友混凝土有限公司
混凝土搅拌质量记录表
工程名称: | 金融街佛山三水项目3号楼及其地下室 |  |  |  |  | 施工单位：中建一局集团建设发展有限公司
浇筑区段 | 2-1区地下室非人防墙柱（16-21轴交T-2/N轴） |  |  |  | 混凝土 配合比 | 水 | 水泥 | 砂 | 石 | 掺合料 | 外加剂
搅拌时间 | 2018年8月31日21:24-01:57 |  |  |  | （kg/m³） | 120 | 477 | 631 | 1051 | 95 | 16.0
水泥品种 | 桥牌P.O 42.5R |  |  |  | 检验日期 | 2018-8-30 |  | 强度等级 |  | C60泵送
砂 源 | 四会胥江 |  |  | 筛分编号 |  |  |  | 含泥量 |  | 0.6%
石 源 | 丰鸿石业 |  |  | 筛分编号 |  |  |  | 含泥量 |  | 0.8%
砂含水量测定 |  | 石含水量测定 |  |  | 掺 合 料 含 水 量 测 定 |  |  |  | 外加剂浓度
测定时间 | 含水量 | 测定时间 | 含水量 |  | 测定时间 |  | 含水量 |  | 调整前 |  | 调整后
| 5.7% |  | 0.8% | [5 empty] | 12%
计量误差（每槽）（kg）
测试时间 | 水 | 水泥 |  | 砂 | 石 | 掺合料 |  |  | 外加剂
8:00 | 1±0.5 | 2±1 |  | 5±1 | 8±1 | 2±1 |  |  | 0.02±0.005
| 搅拌时间（每槽） | [7 empty] | min,s | 60 S
测试时间 | 水 | 水泥 |  | 砂 | 石 | 掺合料 |  |  | 外加剂
11:00 | 1±0.3 | 2±0.5 |  | 5±1 | 7±1 | 3±1 |  |  | 0.02±0.003
| 搅拌时间（每槽） | [7 empty] | min,s | 60 S
测试时间 | 水 | 水泥 |  | 砂 | 石 | 掺合料 |  |  | 外加剂
15:00 | 1±0.4 | 2±0.8 |  | 4±2 | 6±2 | 3±0.5 |  |  | 0.02±0.004
| 搅拌时间（每槽） | [7 empty] | min,s | 60 S
混凝土坍落度：温度记录 |  |  |  | 取 试 件 记 录
时间 | 温度(℃) | 坍落度mm |  | 取样地点 | 坍落度 mm |  |  | R1 | R3 | R7 | R28
|  | 175±25mm |  | 现场取样 |  |  | 强度 |  |  |  | 75.6
[7 empty] | MPa |  |  |  | 75.1
76.5
工程负责人: |  | 质检员: |  |  | 记录: |  | 三水区建友混凝土有限公司试验室
（盖章有效）

## 3#8
佛山市三水区建友混凝土有限公司
混凝土搅拌质量记录表
工程名称: | 金融街佛山三水项目3号楼及其地下室 |  |  |  |  | 施工单位：中建一局集团建设发展有限公司
浇筑区段 | 2-1区地下室非人防顶板（16-21轴交T-2/N轴） |  |  |  | 混凝土 配合比 | 水 | 水泥 | 砂 | 石 | 掺合料 | 外加剂
搅拌时间 | 2018年8月31日18:58-03:24 |  |  |  | （kg/m³） | 116 | 317 | 789 | 1031 | 84 | 8.0
水泥品种 | 桥牌P.O 42.5R |  |  |  | 检验日期 | 2018-8-30 |  | 强度等级 |  | C35泵送
砂 源 | 四会胥江 |  |  | 筛分编号 |  |  |  | 含泥量 |  | 0.6%
石 源 | 丰鸿石业 |  |  | 筛分编号 |  |  |  | 含泥量 |  | 0.8%
砂含水量测定 |  | 石含水量测定 |  |  | 掺 合 料 含 水 量 测 定 |  |  |  | 外加剂浓度
测定时间 | 含水量 | 测定时间 | 含水量 |  | 测定时间 |  | 含水量 |  | 调整前 |  | 调整后
| 5.7% |  | 0.8% | [5 empty] | 12%
计量误差（每槽）（kg）
测试时间 | 水 | 水泥 |  | 砂 | 石 | 掺合料 |  |  | 外加剂
8:00 | 1±0.5 | 2±1 |  | 5±1 | 8±1 | 2±1 |  |  | 0.02±0.005
| 搅拌时间（每槽） | [7 empty] | min,s | 60 S
测试时间 | 水 | 水泥 |  | 砂 | 石 | 掺合料 |  |  | 外加剂
11:00 | 1±0.3 | 2±0.5 |  | 5±1 | 7±1 | 3±1 |  |  | 0.02±0.003
| 搅拌时间（每槽） | [7 empty] | min,s | 60 S
测试时间 | 水 | 水泥 |  | 砂 | 石 | 掺合料 |  |  | 外加剂
15:00 | 1±0.4 | 2±0.8 |  | 4±2 | 6±2 | 3±0.5 |  |  | 0.02±0.004
| 搅拌时间（每槽） | [7 empty] | min,s | 60 S
混凝土坍落度：温度记录 |  |  |  | 取 试 件 记 录
时间 | 温度(℃) | 坍落度mm |  | 取样地点 | 坍落度 mm |  |  | R1 | R3 | R7 | R28
|  | 175±25mm |  | 现场取样 |  |  | 强度 |  |  |  | 45.3
MPa
工程负责人: |  | 质检员: |  |  | 记录: |  | 三水区建友混凝土有限公司试验室
（盖章有效）

## 3#9
佛山市三水区建友混凝土有限公司
混凝土搅拌质量记录表
工程名称: | 金融街佛山三水项目3号楼及其地下室 |  |  |  |  | 施工单位：中建一局集团建设发展有限公司
浇筑区段 | 2-8区地下室墙柱（21-28轴交T-2/N轴） |  |  |  | 混凝土 配合比 | 水 | 水泥 | 砂 | 石 | 掺合料 | 外加剂
搅拌时间 | 2018年9月2日21:07-06:13 |  |  |  | （kg/m³） | 116 | 317 | 789 | 1031 | 84 | 8.0
水泥品种 | 桥牌P.O 42.5R |  |  |  | 检验日期 | 2018-9-1 |  | 强度等级 |  | C35泵送
砂 源 | 四会胥江 |  |  | 筛分编号 |  |  |  | 含泥量 |  | 0.6%
石 源 | 丰鸿石业 |  |  | 筛分编号 |  |  |  | 含泥量 |  | 0.8%
砂含水量测定 |  | 石含水量测定 |  |  | 掺 合 料 含 水 量 测 定 |  |  |  | 外加剂浓度
测定时间 | 含水量 | 测定时间 | 含水量 |  | 测定时间 |  | 含水量 |  | 调整前 |  | 调整后
| 5.7% |  | 0.8% | [5 empty] | 12%
计量误差（每槽）（kg）
测试时间 | 水 | 水泥 |  | 砂 | 石 | 掺合料 |  |  | 外加剂
8:00 | 1±0.5 | 2±1 |  | 5±1 | 8±1 | 2±1 |  |  | 0.02±0.005
| 搅拌时间（每槽） | [7 empty] | min,s | 60 S
测试时间 | 水 | 水泥 |  | 砂 | 石 | 掺合料 |  |  | 外加剂
11:00 | 1±0.3 | 2±0.5 |  | 5±1 | 7±1 | 3±1 |  |  | 0.02±0.003
| 搅拌时间（每槽） | [7 empty] | min,s | 60 S
测试时间 | 水 | 水泥 |  | 砂 | 石 | 掺合料 |  |  | 外加剂
15:00 | 1±0.4 | 2±0.8 |  | 4±2 | 6±2 | 3±0.5 |  |  | 0.02±0.004
| 搅拌时间（每槽） | [7 empty] | min,s | 60 S
混凝土坍落度：温度记录 |  |  |  | 取 试 件 记 录
时间 | 温度(℃) | 坍落度mm |  | 取样地点 | 坍落度 mm |  |  | R1 | R3 | R7 | R28
|  | 175±25mm |  | 现场取样 |  |  | 强度 |  |  |  | 45.2
[7 empty] | MPa |  |  |  | 44.1
45.5
工程负责人: |  | 质检员: |  |  | 记录: |  | 三水区建友混凝土有限公司试验室
（盖章有效）

## 3#10
佛山市三水区建友混凝土有限公司
混凝土搅拌质量记录表
工程名称: | 金融街佛山三水项目3号楼及其地下室 |  |  |  |  | 施工单位：中建一局集团建设发展有限公司
浇筑区段 | 2-8区地下室顶板（21-28轴交T-2/N轴） |  |  |  | 混凝土 配合比 | 水 | 水泥 | 砂 | 石 | 掺合料 | 外加剂
搅拌时间 | 2018年9月3日00:36-14:46 |  |  |  | （kg/m³） | 116 | 332 | 789 | 1032 | 68 | 8.0
水泥品种 | 桥牌P.O 42.5R |  |  |  | 检验日期 | 2018-9-1 |  | 强度等级 |  | C35泵送P6
砂 源 | 四会胥江 |  |  | 筛分编号 |  |  |  | 含泥量 |  | 0.6%
石 源 | 丰鸿石业 |  |  | 筛分编号 |  |  |  | 含泥量 |  | 0.8%
砂含水量测定 |  | 石含水量测定 |  |  | 掺 合 料 含 水 量 测 定 |  |  |  | 外加剂浓度
测定时间 | 含水量 | 测定时间 | 含水量 |  | 测定时间 |  | 含水量 |  | 调整前 |  | 调整后
| 5.7% |  | 0.8% | [5 empty] | 12%
计量误差（每槽）（kg）
测试时间 | 水 | 水泥 |  | 砂 | 石 | 掺合料 |  |  | 外加剂
8:00 | 1±0.5 | 2±1 |  | 5±1 | 8±1 | 2±1 |  |  | 0.02±0.005
| 搅拌时间（每槽） | [7 empty] | min,s | 60 S
测试时间 | 水 | 水泥 |  | 砂 | 石 | 掺合料 |  |  | 外加剂
11:00 | 1±0.3 | 2±0.5 |  | 5±1 | 7±1 | 3±1 |  |  | 0.02±0.003
| 搅拌时间（每槽） | [7 empty] | min,s | 60 S
测试时间 | 水 | 水泥 |  | 砂 | 石 | 掺合料 |  |  | 外加剂
15:00 | 1±0.4 | 2±0.8 |  | 4±2 | 6±2 | 3±0.5 |  |  | 0.02±0.004
| 搅拌时间（每槽） | [7 empty] | min,s | 60 S
混凝土坍落度：温度记录 |  |  |  | 取 试 件 记 录
时间 | 温度(℃) | 坍落度mm |  | 取样地点 | 坍落度 mm |  |  | R1 | R28 | R28 | R28
|  | 160±25mm |  | 现场取样 |  |  | 强度 |  | 45.2 | 45.1 | 44.2
[7 empty] | MPa |  | 44.2 | 44.1 | 44.1
[10 empty] | 44.5 | 45.0
工程负责人: |  | 质检员: |  |  | 记录: |  | 三水区建友混凝土有限公司试验室
（盖章有效）

## 4#1
佛山市三水区建友混凝土有限公司
混凝土搅拌质量记录表
工程名称: | 金融街佛山三水项目5号楼及其地下室 |  |  |  |  | 施工单位：中建一局集团建设发展有限公司
浇筑区段 | 2-2区(28~32轴交X~2/N轴)基础承台及基础底板 |  |  |  | 混凝土 配合比 | 水 | 水泥 | 砂 | 石 | 掺合料 | 外加剂
搅拌时间 | 2018年9月20日16:00-10:00 |  |  |  | （kg/m³） | 115 | 302 | 808 | 1036 | 71 | 7.5
水泥品种 | 桥牌P.O 42.5R |  |  |  | 检验日期 | 2018-9-10 |  | 强度等级 |  | C30泵送P6
砂 源 | 四会胥江 |  |  | 筛分编号 |  |  |  | 含泥量 |  | 0.6%
石 源 | 丰鸿石业 |  |  | 筛分编号 |  |  |  | 含泥量 |  | 0.8%
砂含水量测定 |  | 石含水量测定 |  |  | 掺 合 料 含 水 量 测 定 |  |  |  | 外加剂浓度
测定时间 | 含水量 | 测定时间 | 含水量 |  | 测定时间 |  | 含水量 |  | 调整前 |  | 调整后
| 5.7% |  | 0.8% | [5 empty] | 12%
计量误差（每槽）（kg）
测试时间 | 水 | 水泥 |  | 砂 | 石 | 掺合料 |  |  | 外加剂
8:00 | 1±0.5 | 2±1 |  | 5±1 | 8±1 | 2±1 |  |  | 0.02±0.005
| 搅拌时间（每槽） | [7 empty] | min,s | 60 S
测试时间 | 水 | 水泥 |  | 砂 | 石 | 掺合料 |  |  | 外加剂
11:00 | 1±0.3 | 2±0.5 |  | 5±1 | 7±1 | 3±1 |  |  | 0.02±0.003
| 搅拌时间（每槽） | [7 empty] | min,s | 60 S
测试时间 | 水 | 水泥 |  | 砂 | 石 | 掺合料 |  |  | 外加剂
15:00 | 1±0.4 | 2±0.8 |  | 4±2 | 6±2 | 3±0.5 |  |  | 0.02±0.004
| 搅拌时间（每槽） | [7 empty] | min,s | 60 S
混凝土坍落度：温度记录 |  |  |  | 取 试 件 记 录
时间 | 温度(℃) | 坍落度mm |  | 取样地点 | 坍落度 mm |  |  | R1 | R28 | R28 | R28
|  | 160±25mm |  | 现场取样 |  |  | 强度 |  | 38.6 | 37.7 | 38.5
[7 empty] | MPa |  | 38.1 | 38.9 | 38.2
[9 empty] | 37.7 | 38.0 | 38.0
工程负责人: |  | 质检员: |  |  | 记录: |  | 三水区建友混凝土有限公司试验室
（盖章有效）

## 4#2
佛山市三水区建友混凝土有限公司
混凝土搅拌质量记录表
工程名称: | 金融街佛山三水项目5号楼及其地下室 |  |  |  |  | 施工单位：中建一局集团建设发展有限公司
浇筑区段 | 2-2区(28~32轴交X~2/N轴)地下室墙柱 |  |  |  | 混凝土 配合比 | 水 | 水泥 | 砂 | 石 | 掺合料 | 外加剂
搅拌时间 | 2018年10月12日20:00-13:00 |  |  |  | （kg/m³） | 120 | 477 | 631 | 1051 | 95 | 16.0
水泥品种 | 桥牌P.O 42.5R |  |  |  | 检验日期 | 2018-10-10 |  | 强度等级 |  | C60泵送
砂 源 | 四会胥江 |  |  | 筛分编号 |  |  |  | 含泥量 |  | 0.6%
石 源 | 丰鸿石业 |  |  | 筛分编号 |  |  |  | 含泥量 |  | 0.8%
砂含水量测定 |  | 石含水量测定 |  |  | 掺 合 料 含 水 量 测 定 |  |  |  | 外加剂浓度
测定时间 | 含水量 | 测定时间 | 含水量 |  | 测定时间 |  | 含水量 |  | 调整前 |  | 调整后
| 5.7% |  | 0.8% | [5 empty] | 12%
计量误差（每槽）（kg）
测试时间 | 水 | 水泥 |  | 砂 | 石 | 掺合料 |  |  | 外加剂
8:00 | 1±0.5 | 2±1 |  | 5±1 | 8±1 | 2±1 |  |  | 0.02±0.005
| 搅拌时间（每槽） | [7 empty] | min,s | 60 S
测试时间 | 水 | 水泥 |  | 砂 | 石 | 掺合料 |  |  | 外加剂
11:00 | 1±0.3 | 2±0.5 |  | 5±1 | 7±1 | 3±1 |  |  | 0.02±0.003
| 搅拌时间（每槽） | [7 empty] | min,s | 60 S
测试时间 | 水 | 水泥 |  | 砂 | 石 | 掺合料 |  |  | 外加剂
15:00 | 1±0.4 | 2±0.8 |  | 4±2 | 6±2 | 3±0.5 |  |  | 0.02±0.004
| 搅拌时间（每槽） | [7 empty] | min,s | 60 S
混凝土坍落度：温度记录 |  |  |  | 取 试 件 记 录
时间 | 温度(℃) | 坍落度mm |  | 取样地点 | 坍落度 mm |  |  | R1 | R3 | R7 | R28
|  | 175±25mm |  | 现场取样 |  |  | 强度 |  |  |  | 76.5
[7 empty] | MPa |  |  |  | 75.5
工程负责人: |  | 质检员: |  |  | 记录: |  | 三水区建友混凝土有限公司试验室
（盖章有效）

## 4#3
佛山市三水区建友混凝土有限公司
混凝土搅拌质量记录表
工程名称: | 金融街佛山三水项目5号楼及其地下室 |  |  |  |  | 施工单位：中建一局集团建设发展有限公司
浇筑区段 | 2-2区(28~32轴交X~2/N轴)地下室顶板 |  |  |  | 混凝土 配合比 | 水 | 水泥 | 砂 | 石 | 掺合料 | 外加剂
搅拌时间 | 2018年10月12日16:00-10:00 |  |  |  | （kg/m³） | 116 | 332 | 789 | 1032 | 68 | 8.0
水泥品种 | 桥牌P.O 42.5R |  |  |  | 检验日期 | 2018-10-10 |  | 强度等级 |  | C35泵送P6
砂 源 | 四会胥江 |  |  | 筛分编号 |  |  |  | 含泥量 |  | 0.6%
石 源 | 丰鸿石业 |  |  | 筛分编号 |  |  |  | 含泥量 |  | 0.8%
砂含水量测定 |  | 石含水量测定 |  |  | 掺 合 料 含 水 量 测 定 |  |  |  | 外加剂浓度
测定时间 | 含水量 | 测定时间 | 含水量 |  | 测定时间 |  | 含水量 |  | 调整前 |  | 调整后
| 5.7% |  | 0.8% | [5 empty] | 12%
计量误差（每槽）（kg）
测试时间 | 水 | 水泥 |  | 砂 | 石 | 掺合料 |  |  | 外加剂
8:00 | 1±0.5 | 2±1 |  | 5±1 | 8±1 | 2±1 |  |  | 0.02±0.005
| 搅拌时间（每槽） | [7 empty] | min,s | 60 S
测试时间 | 水 | 水泥 |  | 砂 | 石 | 掺合料 |  |  | 外加剂
11:00 | 1±0.3 | 2±0.5 |  | 5±1 | 7±1 | 3±1 |  |  | 0.02±0.003
| 搅拌时间（每槽） | [7 empty] | min,s | 60 S
测试时间 | 水 | 水泥 |  | 砂 | 石 | 掺合料 |  |  | 外加剂
15:00 | 1±0.4 | 2±0.8 |  | 4±2 | 6±2 | 3±0.5 |  |  | 0.02±0.004
| 搅拌时间（每槽） | [7 empty] | min,s | 60 S
混凝土坍落度：温度记录 |  |  |  | 取 试 件 记 录
时间 | 温度(℃) | 坍落度mm |  | 取样地点 | 坍落度 mm |  |  | R1 | R28 | R28 | R28
|  | 160±25mm |  | 现场取样 |  |  | 强度 |  | 44.5 | 43.9 | 45.2
[7 empty] | MPa |  | 44.6 | 43.8 | 45.4
[9 empty] | 44.6 | 45.0 | 44.2
工程负责人: |  | 质检员: |  |  | 记录: |  | 三水区建友混凝土有限公司试验室
（盖章有效）

## 4#4
佛山市三水区建友混凝土有限公司
混凝土搅拌质量记录表
工程名称: | 金融街佛山三水项目5号楼及其地下室 |  |  |  |  | 施工单位：中建一局集团建设发展有限公司
浇筑区段 | 2-2区（32~36轴交R~2/N轴)基础承台及基础底板 |  |  |  | 混凝土 配合比 | 水 | 水泥 | 砂 | 石 | 掺合料 | 外加剂
搅拌时间 | 2018年12月5日18:40-04:00 |  |  |  | （kg/m³） | 115 | 302 | 808 | 1036 | 71 | 7.5
水泥品种 | 桥牌P.O 42.5R |  |  |  | 检验日期 | 2018-12-1 |  | 强度等级 |  | C30泵送P6
砂 源 | 四会胥江 |  |  | 筛分编号 |  |  |  | 含泥量 |  | 0.6%
石 源 | 丰鸿石业 |  |  | 筛分编号 |  |  |  | 含泥量 |  | 0.8%
砂含水量测定 |  | 石含水量测定 |  |  | 掺 合 料 含 水 量 测 定 |  |  |  | 外加剂浓度
测定时间 | 含水量 | 测定时间 | 含水量 |  | 测定时间 |  | 含水量 |  | 调整前 |  | 调整后
| 5.7% |  | 0.8% | [5 empty] | 12%
计量误差（每槽）（kg）
测试时间 | 水 | 水泥 |  | 砂 | 石 | 掺合料 |  |  | 外加剂
8:00 | 1±0.5 | 2±1 |  | 5±1 | 8±1 | 2±1 |  |  | 0.02±0.005
| 搅拌时间（每槽） | [7 empty] | min,s | 60 S
测试时间 | 水 | 水泥 |  | 砂 | 石 | 掺合料 |  |  | 外加剂
11:00 | 1±0.3 | 2±0.5 |  | 5±1 | 7±1 | 3±1 |  |  | 0.02±0.003
| 搅拌时间（每槽） | [7 empty] | min,s | 60 S
测试时间 | 水 | 水泥 |  | 砂 | 石 | 掺合料 |  |  | 外加剂
15:00 | 1±0.4 | 2±0.8 |  | 4±2 | 6±2 | 3±0.5 |  |  | 0.02±0.004
| 搅拌时间（每槽） | [7 empty] | min,s | 60 S
混凝土坍落度：温度记录 |  |  |  | 取 试 件 记 录
时间 | 温度(℃) | 坍落度mm |  | 取样地点 | 坍落度 mm |  |  | R1 | R3 | R28 | R28
|  | 160±25mm |  | 现场取样 |  |  | 强度 |  |  | 38.9 | 38.5
[7 empty] | MPa |  |  |  | 38.3
38.6
工程负责人: |  | 质检员: |  |  | 记录: |  | 三水区建友混凝土有限公司试验室
（盖章有效）

## 4#5
佛山市三水区建友混凝土有限公司
混凝土搅拌质量记录表
工程名称: | 金融街佛山三水项目5号楼及其地下室 |  |  |  |  | 施工单位：中建一局集团建设发展有限公司
浇筑区段 | 2-2区（32-36轴交R-2/N）轴地下室墙柱 |  |  |  | 混凝土 配合比 | 水 | 水泥 | 砂 | 石 | 掺合料 | 外加剂
搅拌时间 | 2018年12月26日22:51-23:50 |  |  |  | （kg/m³） | 116 | 332 | 789 | 1032 | 68 | 8.0
水泥品种 | 桥牌P.O 42.5R |  |  |  | 检验日期 | 2018-12-20 |  | 强度等级 |  | C35泵送P6
砂 源 | 四会胥江 |  |  | 筛分编号 |  |  |  | 含泥量 |  | 0.6%
石 源 | 丰鸿石业 |  |  | 筛分编号 |  |  |  | 含泥量 |  | 0.8%
砂含水量测定 |  | 石含水量测定 |  |  | 掺 合 料 含 水 量 测 定 |  |  |  | 外加剂浓度
测定时间 | 含水量 | 测定时间 | 含水量 |  | 测定时间 |  | 含水量 |  | 调整前 |  | 调整后
| 5.7% |  | 0.8% | [5 empty] | 12%
计量误差（每槽）（kg）
测试时间 | 水 | 水泥 |  | 砂 | 石 | 掺合料 |  |  | 外加剂
8:00 | 1±0.5 | 2±1 |  | 5±1 | 8±1 | 2±1 |  |  | 0.02±0.005
| 搅拌时间（每槽） | [7 empty] | min,s | 60 S
测试时间 | 水 | 水泥 |  | 砂 | 石 | 掺合料 |  |  | 外加剂
11:00 | 1±0.3 | 2±0.5 |  | 5±1 | 7±1 | 3±1 |  |  | 0.02±0.003
| 搅拌时间（每槽） | [7 empty] | min,s | 60 S
测试时间 | 水 | 水泥 |  | 砂 | 石 | 掺合料 |  |  | 外加剂
15:00 | 1±0.4 | 2±0.8 |  | 4±2 | 6±2 | 3±0.5 |  |  | 0.02±0.004
| 搅拌时间（每槽） | [7 empty] | min,s | 60 S
混凝土坍落度：温度记录 |  |  |  | 取 试 件 记 录
时间 | 温度(℃) | 坍落度mm |  | 取样地点 | 坍落度 mm |  |  | R1 | R3 | R7 | R28
|  | 160±25mm |  | 现场取样 |  |  | 强度 |  |  |  | 45.1
MPa
工程负责人: |  | 质检员: |  |  | 记录: |  | 三水区建友混凝土有限公司试验室
（盖章有效）

## 4#6
佛山市三水区建友混凝土有限公司
混凝土搅拌质量记录表
工程名称: | 金融街佛山三水项目5号楼及其地下室 |  |  |  |  | 施工单位：中建一局集团建设发展有限公司
浇筑区段 | 2-2区（32-36轴交R-2/N）轴地下室顶板 |  |  |  | 混凝土 配合比 | 水 | 水泥 | 砂 | 石 | 掺合料 | 外加剂
搅拌时间 | 2018年12月26日00:05-06:30 |  |  |  | （kg/m³） | 116 | 332 | 789 | 1032 | 68 | 8.0
水泥品种 | 桥牌P.O 42.5R |  |  |  | 检验日期 | 2018-12-20 |  | 强度等级 |  | C35泵送P6
砂 源 | 四会胥江 |  |  | 筛分编号 |  |  |  | 含泥量 |  | 0.6%
石 源 | 丰鸿石业 |  |  | 筛分编号 |  |  |  | 含泥量 |  | 0.8%
砂含水量测定 |  | 石含水量测定 |  |  | 掺 合 料 含 水 量 测 定 |  |  |  | 外加剂浓度
测定时间 | 含水量 | 测定时间 | 含水量 |  | 测定时间 |  | 含水量 |  | 调整前 |  | 调整后
| 5.7% |  | 0.8% | [5 empty] | 12%
计量误差（每槽）（kg）
测试时间 | 水 | 水泥 |  | 砂 | 石 | 掺合料 |  |  | 外加剂
8:00 | 1±0.5 | 2±1 |  | 5±1 | 8±1 | 2±1 |  |  | 0.02±0.005
| 搅拌时间（每槽） | [7 empty] | min,s | 60 S
测试时间 | 水 | 水泥 |  | 砂 | 石 | 掺合料 |  |  | 外加剂
11:00 | 1±0.3 | 2±0.5 |  | 5±1 | 7±1 | 3±1 |  |  | 0.02±0.003
| 搅拌时间（每槽） | [7 empty] | min,s | 60 S
测试时间 | 水 | 水泥 |  | 砂 | 石 | 掺合料 |  |  | 外加剂
15:00 | 1±0.4 | 2±0.8 |  | 4±2 | 6±2 | 3±0.5 |  |  | 0.02±0.004
| 搅拌时间（每槽） | [7 empty] | min,s | 60 S
混凝土坍落度：温度记录 |  |  |  | 取 试 件 记 录
时间 | 温度(℃) | 坍落度mm |  | 取样地点 | 坍落度 mm |  |  | R1 | R3 | R28 | R28
|  | 160±25mm |  | 现场取样 |  |  | 强度 |  |  | 44.8 | 44.0
[7 empty] | MPa |  |  | 44.9 | 44.6
45.3
工程负责人: |  | 质检员: |  |  | 记录: |  | 三水区建友混凝土有限公司试验室
（盖章有效）

## 5#1
佛山市三水区建友混凝土有限公司
混凝土搅拌质量记录表
工程名称: | 金融街佛山三水项目6号楼及其地下室 |  |  |  |  | 施工单位：中建一局集团建设发展有限公司
浇筑区段 | 2-3区(36~42轴交X~1/Q轴)防水保护层 |  |  |  | 混凝土 配合比 | 水 | 水泥 | 砂 | 石 | 掺合料 | 外加剂
搅拌时间 | 2018年11月22日22:30-03:10 |  |  |  | （kg/m³） | 112 | 227 | 845 | 1047 | 93 | 6.4
水泥品种 | 桥牌P.O 42.5R |  |  |  | 检验日期 | 2018-11-20 |  | 强度等级 |  | C20泵送
砂 源 | 四会胥江 |  |  | 筛分编号 |  |  |  | 含泥量 |  | 0.6%
石 源 | 丰鸿石业 |  |  | 筛分编号 |  |  |  | 含泥量 |  | 0.8%
砂含水量测定 |  | 石含水量测定 |  |  | 掺 合 料 含 水 量 测 定 |  |  |  | 外加剂浓度
测定时间 | 含水量 | 测定时间 | 含水量 |  | 测定时间 |  | 含水量 |  | 调整前 |  | 调整后
| 5.7% |  | 0.8% | [5 empty] | 12%
计量误差（每槽）（kg）
测试时间 | 水 | 水泥 |  | 砂 | 石 | 掺合料 |  |  | 外加剂
8:00 | 1±0.5 | 2±1 |  | 5±1 | 8±1 | 2±1 |  |  | 0.02±0.005
| 搅拌时间（每槽） | [7 empty] | min,s | 60 S
测试时间 | 水 | 水泥 |  | 砂 | 石 | 掺合料 |  |  | 外加剂
11:00 | 1±0.3 | 2±0.5 |  | 5±1 | 7±1 | 3±1 |  |  | 0.02±0.003
| 搅拌时间（每槽） | [7 empty] | min,s | 60 S
测试时间 | 水 | 水泥 |  | 砂 | 石 | 掺合料 |  |  | 外加剂
15:00 | 1±0.4 | 2±0.8 |  | 4±2 | 6±2 | 3±0.5 |  |  | 0.02±0.004
| 搅拌时间（每槽） | [7 empty] | min,s | 60 S
混凝土坍落度：温度记录 |  |  |  | 取 试 件 记 录
时间 | 温度(℃) | 坍落度mm |  | 取样地点 | 坍落度 mm |  |  | R1 | R3 | R7 | R28
|  | 175±25mm |  | 现场取样 |  |  | 强度 |  |  |  | 25.5
[7 empty] | MPa |  |  |  | 25.4
工程负责人: |  | 质检员: |  |  | 记录: |  | 三水区建友混凝土有限公司试验室
（盖章有效）

## 5#2
佛山市三水区建友混凝土有限公司
混凝土搅拌质量记录表
工程名称: | 金融街佛山三水项目6号楼及其地下室 |  |  |  |  | 施工单位：中建一局集团建设发展有限公司
浇筑区段 | 2-3区(36~42轴交X~1/Q轴)基础承台及基础底板 |  |  |  | 混凝土 配合比 | 水 | 水泥 | 砂 | 石 | 掺合料 | 外加剂
搅拌时间 | 2018年12月4日23:00-19:00 |  |  |  | （kg/m³） | 115 | 302 | 808 | 1036 | 71 | 7.5
水泥品种 | 桥牌P.O 42.5R |  |  |  | 检验日期 | 2018-12-1 |  | 强度等级 |  | C30泵送P6
砂 源 | 四会胥江 |  |  | 筛分编号 |  |  |  | 含泥量 |  | 0.6%
石 源 | 丰鸿石业 |  |  | 筛分编号 |  |  |  | 含泥量 |  | 0.8%
砂含水量测定 |  | 石含水量测定 |  |  | 掺 合 料 含 水 量 测 定 |  |  |  | 外加剂浓度
测定时间 | 含水量 | 测定时间 | 含水量 |  | 测定时间 |  | 含水量 |  | 调整前 |  | 调整后
| 5.7% |  | 0.8% | [5 empty] | 12%
计量误差（每槽）（kg）
测试时间 | 水 | 水泥 |  | 砂 | 石 | 掺合料 |  |  | 外加剂
8:00 | 1±0.5 | 2±1 |  | 5±1 | 8±1 | 2±1 |  |  | 0.02±0.005
| 搅拌时间（每槽） | [7 empty] | min,s | 60 S
测试时间 | 水 | 水泥 |  | 砂 | 石 | 掺合料 |  |  | 外加剂
11:00 | 1±0.3 | 2±0.5 |  | 5±1 | 7±1 | 3±1 |  |  | 0.02±0.003
| 搅拌时间（每槽） | [7 empty] | min,s | 60 S
测试时间 | 水 | 水泥 |  | 砂 | 石 | 掺合料 |  |  | 外加剂
15:00 | 1±0.4 | 2±0.8 |  | 4±2 | 6±2 | 3±0.5 |  |  | 0.02±0.004
| 搅拌时间（每槽） | [7 empty] | min,s | 60 S
混凝土坍落度：温度记录 |  |  |  | 取 试 件 记 录
时间 | 温度(℃) | 坍落度mm |  | 取样地点 | 坍落度 mm |  |  | R1 | R28 | R28 | R28
|  | 160±25mm |  | 现场取样 |  |  | 强度 |  | 38.4 | 38.7 | 37.8
[7 empty] | MPa |  | 37.8 | 37.4 | 37.7
[10 empty] | 38.5 | 38.3
工程负责人: |  | 质检员: |  |  | 记录: |  | 三水区建友混凝土有限公司试验室
（盖章有效）

## 5#3
佛山市三水区建友混凝土有限公司
混凝土搅拌质量记录表
工程名称: | 金融街佛山三水项目6号楼及其地下室 |  |  |  |  | 施工单位：中建一局集团建设发展有限公司
浇筑区段 | 2-3区(36~42轴交X~1/Q轴)外墙 |  |  |  | 混凝土 配合比 | 水 | 水泥 | 砂 | 石 | 掺合料 | 外加剂
搅拌时间 | 2018年12月5日10:00-11:00 |  |  |  | （kg/m³） | 116 | 332 | 789 | 1032 | 68 | 8.0
水泥品种 | 桥牌P.O 42.5R |  |  |  | 检验日期 | 2018-12-1 |  | 强度等级 |  | C35泵送P6
砂 源 | 四会胥江 |  |  | 筛分编号 |  |  |  | 含泥量 |  | 0.6%
石 源 | 丰鸿石业 |  |  | 筛分编号 |  |  |  | 含泥量 |  | 0.8%
砂含水量测定 |  | 石含水量测定 |  |  | 掺 合 料 含 水 量 测 定 |  |  |  | 外加剂浓度
测定时间 | 含水量 | 测定时间 | 含水量 |  | 测定时间 |  | 含水量 |  | 调整前 |  | 调整后
| 5.7% |  | 0.8% | [5 empty] | 12%
计量误差（每槽）（kg）
测试时间 | 水 | 水泥 |  | 砂 | 石 | 掺合料 |  |  | 外加剂
8:00 | 1±0.5 | 2±1 |  | 5±1 | 8±1 | 2±1 |  |  | 0.02±0.005
| 搅拌时间（每槽） | [7 empty] | min,s | 60 S
测试时间 | 水 | 水泥 |  | 砂 | 石 | 掺合料 |  |  | 外加剂
11:00 | 1±0.3 | 2±0.5 |  | 5±1 | 7±1 | 3±1 |  |  | 0.02±0.003
| 搅拌时间（每槽） | [7 empty] | min,s | 60 S
测试时间 | 水 | 水泥 |  | 砂 | 石 | 掺合料 |  |  | 外加剂
15:00 | 1±0.4 | 2±0.8 |  | 4±2 | 6±2 | 3±0.5 |  |  | 0.02±0.004
| 搅拌时间（每槽） | [7 empty] | min,s | 60 S
混凝土坍落度：温度记录 |  |  |  | 取 试 件 记 录
时间 | 温度(℃) | 坍落度mm |  | 取样地点 | 坍落度 mm |  |  | R1 | R3 | R7 | R28
|  | 160±25mm |  | 现场取样 |  |  | 强度 |  |  |  | 45.4
MPa
工程负责人: |  | 质检员: |  |  | 记录: |  | 三水区建友混凝土有限公司试验室
（盖章有效）

## 5#4
佛山市三水区建友混凝土有限公司
混凝土搅拌质量记录表
工程名称: | 金融街佛山三水项目6号楼及其地下室 |  |  |  |  | 施工单位：中建一局集团建设发展有限公司
浇筑区段 | 2-3区(36~42轴交U~2/Q轴）地下室墙柱 |  |  |  | 混凝土 配合比 | 水 | 水泥 | 砂 | 石 | 掺合料 | 外加剂
搅拌时间 | 2018年12月21日15:10-10:17 |  |  |  | （kg/m³） | 120 | 477 | 631 | 1051 | 95 | 16.0
水泥品种 | 桥牌P.O 42.5R |  |  |  | 检验日期 | 2018-12-20 |  | 强度等级 |  | C60泵送
砂 源 | 四会胥江 |  |  | 筛分编号 |  |  |  | 含泥量 |  | 0.6%
石 源 | 丰鸿石业 |  |  | 筛分编号 |  |  |  | 含泥量 |  | 0.8%
砂含水量测定 |  | 石含水量测定 |  |  | 掺 合 料 含 水 量 测 定 |  |  |  | 外加剂浓度
测定时间 | 含水量 | 测定时间 | 含水量 |  | 测定时间 |  | 含水量 |  | 调整前 |  | 调整后
| 5.7% |  | 0.8% | [5 empty] | 12%
计量误差（每槽）（kg）
测试时间 | 水 | 水泥 |  | 砂 | 石 | 掺合料 |  |  | 外加剂
8:00 | 1±0.5 | 2±1 |  | 5±1 | 8±1 | 2±1 |  |  | 0.02±0.005
| 搅拌时间（每槽） | [7 empty] | min,s | 60 S
测试时间 | 水 | 水泥 |  | 砂 | 石 | 掺合料 |  |  | 外加剂
11:00 | 1±0.3 | 2±0.5 |  | 5±1 | 7±1 | 3±1 |  |  | 0.02±0.003
| 搅拌时间（每槽） | [7 empty] | min,s | 60 S
测试时间 | 水 | 水泥 |  | 砂 | 石 | 掺合料 |  |  | 外加剂
15:00 | 1±0.4 | 2±0.8 |  | 4±2 | 6±2 | 3±0.5 |  |  | 0.02±0.004
| 搅拌时间（每槽） | [7 empty] | min,s | 60 S
混凝土坍落度：温度记录 |  |  |  | 取 试 件 记 录
时间 | 温度(℃) | 坍落度mm |  | 取样地点 | 坍落度 mm |  |  | R1 | R3 | R7 | R28
|  | 175±25mm |  | 现场取样 |  |  | 强度 |  |  |  | 76.7
[7 empty] | MPa |  |  |  | 75.9
工程负责人: |  | 质检员: |  |  | 记录: |  | 三水区建友混凝土有限公司试验室
（盖章有效）

## 5#5
佛山市三水区建友混凝土有限公司
混凝土搅拌质量记录表
工程名称: | 金融街佛山三水项目6号楼及其地下室 |  |  |  |  | 施工单位：中建一局集团建设发展有限公司
浇筑区段 | 2-3区(36~42轴交U~2/Q轴）地下室顶板 |  |  |  | 混凝土 配合比 | 水 | 水泥 | 砂 | 石 | 掺合料 | 外加剂
搅拌时间 | 2018年12月22日06:58-10:40 |  |  |  | （kg/m³） | 115 | 287 | 808 | 1036 | 86 | 7.5
水泥品种 | 桥牌P.O 42.5R |  |  |  | 检验日期 | 2018-12-20 |  | 强度等级 |  | C30泵送
砂 源 | 四会胥江 |  |  | 筛分编号 |  |  |  | 含泥量 |  | 0.6%
石 源 | 丰鸿石业 |  |  | 筛分编号 |  |  |  | 含泥量 |  | 0.8%
砂含水量测定 |  | 石含水量测定 |  |  | 掺 合 料 含 水 量 测 定 |  |  |  | 外加剂浓度
测定时间 | 含水量 | 测定时间 | 含水量 |  | 测定时间 |  | 含水量 |  | 调整前 |  | 调整后
| 5.7% |  | 0.8% | [5 empty] | 12%
计量误差（每槽）（kg）
测试时间 | 水 | 水泥 |  | 砂 | 石 | 掺合料 |  |  | 外加剂
8:00 | 1±0.5 | 2±1 |  | 5±1 | 8±1 | 2±1 |  |  | 0.02±0.005
| 搅拌时间（每槽） | [7 empty] | min,s | 60 S
测试时间 | 水 | 水泥 |  | 砂 | 石 | 掺合料 |  |  | 外加剂
11:00 | 1±0.3 | 2±0.5 |  | 5±1 | 7±1 | 3±1 |  |  | 0.02±0.003
| 搅拌时间（每槽） | [7 empty] | min,s | 60 S
测试时间 | 水 | 水泥 |  | 砂 | 石 | 掺合料 |  |  | 外加剂
15:00 | 1±0.4 | 2±0.8 |  | 4±2 | 6±2 | 3±0.5 |  |  | 0.02±0.004
| 搅拌时间（每槽） | [7 empty] | min,s | 60 S
混凝土坍落度：温度记录 |  |  |  | 取 试 件 记 录
时间 | 温度(℃) | 坍落度mm |  | 取样地点 | 坍落度 mm |  |  | R1 | R3 | R7 | R28
|  | 175±25mm |  | 现场取样 |  |  | 强度 |  |  |  | 37.8
MPa
工程负责人: |  | 质检员: |  |  | 记录: |  | 三水区建友混凝土有限公司试验室
（盖章有效）

## 5#6
佛山市三水区建友混凝土有限公司
混凝土搅拌质量记录表
工程名称: | 金融街佛山三水项目6号楼及其地下室 |  |  |  |  | 施工单位：中建一局集团建设发展有限公司
浇筑区段 | 2-3区(36~42轴交X~1/Q轴）地下室顶板、外墙柱 |  |  |  | 混凝土 配合比 | 水 | 水泥 | 砂 | 石 | 掺合料 | 外加剂
搅拌时间 | 2018年12月22日16:35-11:50 |  |  |  | （kg/m³） | 116 | 332 | 789 | 1032 | 68 | 8.0
水泥品种 | 桥牌P.O 42.5R |  |  |  | 检验日期 | 2018-12-20 |  | 强度等级 |  | C35泵送P6
砂 源 | 四会胥江 |  |  | 筛分编号 |  |  |  | 含泥量 |  | 0.6%
石 源 | 丰鸿石业 |  |  | 筛分编号 |  |  |  | 含泥量 |  | 0.8%
砂含水量测定 |  | 石含水量测定 |  |  | 掺 合 料 含 水 量 测 定 |  |  |  | 外加剂浓度
测定时间 | 含水量 | 测定时间 | 含水量 |  | 测定时间 |  | 含水量 |  | 调整前 |  | 调整后
| 5.7% |  | 0.8% | [5 empty] | 12%
计量误差（每槽）（kg）
测试时间 | 水 | 水泥 |  | 砂 | 石 | 掺合料 |  |  | 外加剂
8:00 | 1±0.5 | 2±1 |  | 5±1 | 8±1 | 2±1 |  |  | 0.02±0.005
| 搅拌时间（每槽） | [7 empty] | min,s | 60 S
测试时间 | 水 | 水泥 |  | 砂 | 石 | 掺合料 |  |  | 外加剂
11:00 | 1±0.3 | 2±0.5 |  | 5±1 | 7±1 | 3±1 |  |  | 0.02±0.003
| 搅拌时间（每槽） | [7 empty] | min,s | 60 S
测试时间 | 水 | 水泥 |  | 砂 | 石 | 掺合料 |  |  | 外加剂
15:00 | 1±0.4 | 2±0.8 |  | 4±2 | 6±2 | 3±0.5 |  |  | 0.02±0.004
| 搅拌时间（每槽） | [7 empty] | min,s | 60 S
混凝土坍落度：温度记录 |  |  |  | 取 试 件 记 录
时间 | 温度(℃) | 坍落度mm |  | 取样地点 | 坍落度 mm |  |  | R1 | R28 | R28 | R28
|  | 160±25mm |  | 现场取样 |  |  | 强度 |  | 45.7 | 44.9 | 44.8
[7 empty] | MPa |  | 44.8 | 44.7 | 45.2
[9 empty] | 45.0 | 44.2 | 44.7
工程负责人: |  | 质检员: |  |  | 记录: |  | 三水区建友混凝土有限公司试验室
（盖章有效）

## 5#7
佛山市三水区建友混凝土有限公司
混凝土搅拌质量记录表
工程名称: | 金融街佛山三水项目6号楼及其地下室 |  |  |  |  | 施工单位：中建一局集团建设发展有限公司
浇筑区段 | 6号楼（6-A1~6A4轴交6Aa~6Af轴/6B1~6B14轴交6Ba~6Bn轴）首层墙柱 |  |  |  | 混凝土 配合比 | 水 | 水泥 | 砂 | 石 | 掺合料 | 外加剂
搅拌时间 | 2019年1月9日22:30-06:35 |  |  |  | （kg/m³） | 120 | 477 | 631 | 1051 | 95 | 16.0
水泥品种 | 桥牌P.O 42.5R |  |  |  | 检验日期 | 2019-1-1 |  | 强度等级 |  | C60泵送
砂 源 | 四会胥江 |  |  | 筛分编号 |  |  |  | 含泥量 |  | 0.6%
石 源 | 丰鸿石业 |  |  | 筛分编号 |  |  |  | 含泥量 |  | 0.8%
砂含水量测定 |  | 石含水量测定 |  |  | 掺 合 料 含 水 量 测 定 |  |  |  | 外加剂浓度
测定时间 | 含水量 | 测定时间 | 含水量 |  | 测定时间 |  | 含水量 |  | 调整前 |  | 调整后
| 5.7% |  | 0.8% | [5 empty] | 12%
计量误差（每槽）（kg）
测试时间 | 水 | 水泥 |  | 砂 | 石 | 掺合料 |  |  | 外加剂
8:00 | 1±0.5 | 2±1 |  | 5±1 | 8±1 | 2±1 |  |  | 0.02±0.005
| 搅拌时间（每槽） | [7 empty] | min,s | 60 S
测试时间 | 水 | 水泥 |  | 砂 | 石 | 掺合料 |  |  | 外加剂
11:00 | 1±0.3 | 2±0.5 |  | 5±1 | 7±1 | 3±1 |  |  | 0.02±0.003
| 搅拌时间（每槽） | [7 empty] | min,s | 60 S
测试时间 | 水 | 水泥 |  | 砂 | 石 | 掺合料 |  |  | 外加剂
15:00 | 1±0.4 | 2±0.8 |  | 4±2 | 6±2 | 3±0.5 |  |  | 0.02±0.004
| 搅拌时间（每槽） | [7 empty] | min,s | 60 S
混凝土坍落度：温度记录 |  |  |  | 取 试 件 记 录
时间 | 温度(℃) | 坍落度mm |  | 取样地点 | 坍落度 mm |  |  | R1 | R3 | R7 | R28
|  | 175±25mm |  | 现场取样 |  |  | 强度 |  |  |  | 77.5
[7 empty] | MPa |  |  |  | 77.6
工程负责人: |  | 质检员: |  |  | 记录: |  | 三水区建友混凝土有限公司试验室
（盖章有效）

## 5#8
佛山市三水区建友混凝土有限公司
混凝土搅拌质量记录表
工程名称: | 金融街佛山三水项目6号楼及其地下室 |  |  |  |  | 施工单位：中建一局集团建设发展有限公司
浇筑区段 | 6号楼（6-A1~6A4轴交6Aa~6Af轴/6B1~6B14轴交6Ba~6Bn轴）二层梁板 |  |  |  | 混凝土 配合比 | 水 | 水泥 | 砂 | 石 | 掺合料 | 外加剂
搅拌时间 | 2019年1月9日20:41-08:35 |  |  |  | （kg/m³） | 115 | 287 | 808 | 1036 | 86 | 7.5
水泥品种 | 桥牌P.O 42.5R |  |  |  | 检验日期 | 2019-1-1 |  | 强度等级 |  | C30泵送
砂 源 | 四会胥江 |  |  | 筛分编号 |  |  |  | 含泥量 |  | 0.6%
石 源 | 丰鸿石业 |  |  | 筛分编号 |  |  |  | 含泥量 |  | 0.8%
砂含水量测定 |  | 石含水量测定 |  |  | 掺 合 料 含 水 量 测 定 |  |  |  | 外加剂浓度
测定时间 | 含水量 | 测定时间 | 含水量 |  | 测定时间 |  | 含水量 |  | 调整前 |  | 调整后
| 5.7% |  | 0.8% | [5 empty] | 12%
计量误差（每槽）（kg）
测试时间 | 水 | 水泥 |  | 砂 | 石 | 掺合料 |  |  | 外加剂
8:00 | 1±0.5 | 2±1 |  | 5±1 | 8±1 | 2±1 |  |  | 0.02±0.005
| 搅拌时间（每槽） | [7 empty] | min,s | 60 S
测试时间 | 水 | 水泥 |  | 砂 | 石 | 掺合料 |  |  | 外加剂
11:00 | 1±0.3 | 2±0.5 |  | 5±1 | 7±1 | 3±1 |  |  | 0.02±0.003
| 搅拌时间（每槽） | [7 empty] | min,s | 60 S
测试时间 | 水 | 水泥 |  | 砂 | 石 | 掺合料 |  |  | 外加剂
15:00 | 1±0.4 | 2±0.8 |  | 4±2 | 6±2 | 3±0.5 |  |  | 0.02±0.004
| 搅拌时间（每槽） | [7 empty] | min,s | 60 S
混凝土坍落度：温度记录 |  |  |  | 取 试 件 记 录
时间 | 温度(℃) | 坍落度mm |  | 取样地点 | 坍落度 mm |  |  | R1 | R3 | R7 | R28
|  | 175±25mm |  | 现场取样 |  |  | 强度 |  |  |  | 38.5
MPa
工程负责人: |  | 质检员: |  |  | 记录: |  | 三水区建友混凝土有限公司试验室
（盖章有效）

## 6#1
佛山市三水区建友混凝土有限公司
混凝土搅拌质量记录表
工程名称: | 金融街佛山三水项目7号楼及其地下室 |  |  |  |  | 施工单位：中建一局集团建设发展有限公司
浇筑区段 | 2-4区(26~1/33轴交2/N~F轴)防水保护层 |  |  |  | 混凝土 配合比 | 水 | 水泥 | 砂 | 石 | 掺合料 | 外加剂
搅拌时间 | 2018年11月22日03:10-06:00 |  |  |  | （kg/m³） | 112 | 227 | 845 | 1047 | 93 | 6.4
水泥品种 | 桥牌P.O 42.5R |  |  |  | 检验日期 | 2018-11-20 |  | 强度等级 |  | C20泵送
砂 源 | 四会胥江 |  |  | 筛分编号 |  |  |  | 含泥量 |  | 0.6%
石 源 | 丰鸿石业 |  |  | 筛分编号 |  |  |  | 含泥量 |  | 0.8%
砂含水量测定 |  | 石含水量测定 |  |  | 掺 合 料 含 水 量 测 定 |  |  |  | 外加剂浓度
测定时间 | 含水量 | 测定时间 | 含水量 |  | 测定时间 |  | 含水量 |  | 调整前 |  | 调整后
| 5.7% |  | 0.8% | [5 empty] | 12%
计量误差（每槽）（kg）
测试时间 | 水 | 水泥 |  | 砂 | 石 | 掺合料 |  |  | 外加剂
8:00 | 1±0.5 | 2±1 |  | 5±1 | 8±1 | 2±1 |  |  | 0.02±0.005
| 搅拌时间（每槽） | [7 empty] | min,s | 60 S
测试时间 | 水 | 水泥 |  | 砂 | 石 | 掺合料 |  |  | 外加剂
11:00 | 1±0.3 | 2±0.5 |  | 5±1 | 7±1 | 3±1 |  |  | 0.02±0.003
| 搅拌时间（每槽） | [7 empty] | min,s | 60 S
测试时间 | 水 | 水泥 |  | 砂 | 石 | 掺合料 |  |  | 外加剂
15:00 | 1±0.4 | 2±0.8 |  | 4±2 | 6±2 | 3±0.5 |  |  | 0.02±0.004
| 搅拌时间（每槽） | [7 empty] | min,s | 60 S
混凝土坍落度：温度记录 |  |  |  | 取 试 件 记 录
时间 | 温度(℃) | 坍落度mm |  | 取样地点 | 坍落度 mm |  |  | R1 | R3 | R7 | R28
|  | 175±25mm |  | 现场取样 |  |  | 强度 |  |  |  | 25.2
[7 empty] | MPa |  |  |  | 25.3
工程负责人: |  | 质检员: |  |  | 记录: |  | 三水区建友混凝土有限公司试验室
（盖章有效）

## 6#2
佛山市三水区建友混凝土有限公司
混凝土搅拌质量记录表
工程名称: | 金融街佛山三水项目7号楼及其地下室 |  |  |  |  | 施工单位：中建一局集团建设发展有限公司
浇筑区段 | 2-4区(26~1/33轴交2/N~F轴)地下室顶板梁 |  |  |  | 混凝土 配合比 | 水 | 水泥 | 砂 | 石 | 掺合料 | 外加剂
搅拌时间 | 2018年12月25日00:27-16:03 |  |  |  | （kg/m³） | 116 | 332 | 789 | 1032 | 68 | 8.0
水泥品种 | 桥牌P.O 42.5R |  |  |  | 检验日期 | 2018-12-20 |  | 强度等级 |  | C35泵送P6
砂 源 | 四会胥江 |  |  | 筛分编号 |  |  |  | 含泥量 |  | 0.6%
石 源 | 丰鸿石业 |  |  | 筛分编号 |  |  |  | 含泥量 |  | 0.8%
砂含水量测定 |  | 石含水量测定 |  |  | 掺 合 料 含 水 量 测 定 |  |  |  | 外加剂浓度
测定时间 | 含水量 | 测定时间 | 含水量 |  | 测定时间 |  | 含水量 |  | 调整前 |  | 调整后
| 5.7% |  | 0.8% | [5 empty] | 12%
计量误差（每槽）（kg）
测试时间 | 水 | 水泥 |  | 砂 | 石 | 掺合料 |  |  | 外加剂
8:00 | 1±0.5 | 2±1 |  | 5±1 | 8±1 | 2±1 |  |  | 0.02±0.005
| 搅拌时间（每槽） | [7 empty] | min,s | 60 S
测试时间 | 水 | 水泥 |  | 砂 | 石 | 掺合料 |  |  | 外加剂
11:00 | 1±0.3 | 2±0.5 |  | 5±1 | 7±1 | 3±1 |  |  | 0.02±0.003
| 搅拌时间（每槽） | [7 empty] | min,s | 60 S
测试时间 | 水 | 水泥 |  | 砂 | 石 | 掺合料 |  |  | 外加剂
15:00 | 1±0.4 | 2±0.8 |  | 4±2 | 6±2 | 3±0.5 |  |  | 0.02±0.004
| 搅拌时间（每槽） | [7 empty] | min,s | 60 S
混凝土坍落度：温度记录 |  |  |  | 取 试 件 记 录
时间 | 温度(℃) | 坍落度mm |  | 取样地点 | 坍落度 mm |  |  | R1 | R3 | R28 | R28
|  | 160±25mm |  | 现场取样 |  |  | 强度 |  |  | 45.1 | 44.6
[7 empty] | MPa |  |  | 44.0 | 44.3
44.2
工程负责人: |  | 质检员: |  |  | 记录: |  | 三水区建友混凝土有限公司试验室
（盖章有效）

## 6#3
佛山市三水区建友混凝土有限公司
混凝土搅拌质量记录表
工程名称: | 金融街佛山三水项目7号楼及其地下室 |  |  |  |  | 施工单位：中建一局集团建设发展有限公司
浇筑区段 | 2-4区(26~30轴交M~H轴)地下室墙柱 |  |  |  | 混凝土 配合比 | 水 | 水泥 | 砂 | 石 | 掺合料 | 外加剂
搅拌时间 | 2018年12月26日20:00-00:58 |  |  |  | （kg/m³） | 120 | 477 | 631 | 1051 | 95 | 16.0
水泥品种 | 桥牌P.O 42.5R |  |  |  | 检验日期 | 2018-12-20 |  | 强度等级 |  | C60泵送
砂 源 | 四会胥江 |  |  | 筛分编号 |  |  |  | 含泥量 |  | 0.6%
石 源 | 丰鸿石业 |  |  | 筛分编号 |  |  |  | 含泥量 |  | 0.8%
砂含水量测定 |  | 石含水量测定 |  |  | 掺 合 料 含 水 量 测 定 |  |  |  | 外加剂浓度
测定时间 | 含水量 | 测定时间 | 含水量 |  | 测定时间 |  | 含水量 |  | 调整前 |  | 调整后
| 5.7% |  | 0.8% | [5 empty] | 12%
计量误差（每槽）（kg）
测试时间 | 水 | 水泥 |  | 砂 | 石 | 掺合料 |  |  | 外加剂
8:00 | 1±0.5 | 2±1 |  | 5±1 | 8±1 | 2±1 |  |  | 0.02±0.005
| 搅拌时间（每槽） | [7 empty] | min,s | 60 S
测试时间 | 水 | 水泥 |  | 砂 | 石 | 掺合料 |  |  | 外加剂
11:00 | 1±0.3 | 2±0.5 |  | 5±1 | 7±1 | 3±1 |  |  | 0.02±0.003
| 搅拌时间（每槽） | [7 empty] | min,s | 60 S
测试时间 | 水 | 水泥 |  | 砂 | 石 | 掺合料 |  |  | 外加剂
15:00 | 1±0.4 | 2±0.8 |  | 4±2 | 6±2 | 3±0.5 |  |  | 0.02±0.004
| 搅拌时间（每槽） | [7 empty] | min,s | 60 S
混凝土坍落度：温度记录 |  |  |  | 取 试 件 记 录
时间 | 温度(℃) | 坍落度mm |  | 取样地点 | 坍落度 mm |  |  | R1 | R3 | R7 | R28
|  | 175±25mm |  | 现场取样 |  |  | 强度 |  |  |  | 76.4
[7 empty] | MPa |  |  |  | 75.0
77.5
工程负责人: |  | 质检员: |  |  | 记录: |  | 三水区建友混凝土有限公司试验室
（盖章有效）

## 6#4
佛山市三水区建友混凝土有限公司
混凝土搅拌质量记录表
工程名称: | 金融街佛山三水项目7号楼及其地下室 |  |  |  |  | 施工单位：中建一局集团建设发展有限公司
浇筑区段 | 2-4区(26~30轴交M~H轴)地下室顶板梁 |  |  |  | 混凝土 配合比 | 水 | 水泥 | 砂 | 石 | 掺合料 | 外加剂
搅拌时间 | 2018年12月27日00:00-02:55 |  |  |  | （kg/m³） | 115 | 287 | 808 | 1036 | 86 | 7.5
水泥品种 | 桥牌P.O 42.5R |  |  |  | 检验日期 | 2018-12-20 |  | 强度等级 |  | C30泵送
砂 源 | 四会胥江 |  |  | 筛分编号 |  |  |  | 含泥量 |  | 0.6%
石 源 | 丰鸿石业 |  |  | 筛分编号 |  |  |  | 含泥量 |  | 0.8%
砂含水量测定 |  | 石含水量测定 |  |  | 掺 合 料 含 水 量 测 定 |  |  |  | 外加剂浓度
测定时间 | 含水量 | 测定时间 | 含水量 |  | 测定时间 |  | 含水量 |  | 调整前 |  | 调整后
| 5.7% |  | 0.8% | [5 empty] | 12%
计量误差（每槽）（kg）
测试时间 | 水 | 水泥 |  | 砂 | 石 | 掺合料 |  |  | 外加剂
8:00 | 1±0.5 | 2±1 |  | 5±1 | 8±1 | 2±1 |  |  | 0.02±0.005
| 搅拌时间（每槽） | [7 empty] | min,s | 60 S
测试时间 | 水 | 水泥 |  | 砂 | 石 | 掺合料 |  |  | 外加剂
11:00 | 1±0.3 | 2±0.5 |  | 5±1 | 7±1 | 3±1 |  |  | 0.02±0.003
| 搅拌时间（每槽） | [7 empty] | min,s | 60 S
测试时间 | 水 | 水泥 |  | 砂 | 石 | 掺合料 |  |  | 外加剂
15:00 | 1±0.4 | 2±0.8 |  | 4±2 | 6±2 | 3±0.5 |  |  | 0.02±0.004
| 搅拌时间（每槽） | [7 empty] | min,s | 60 S
混凝土坍落度：温度记录 |  |  |  | 取 试 件 记 录
时间 | 温度(℃) | 坍落度mm |  | 取样地点 | 坍落度 mm |  |  | R1 | R3 | R7 | R28
|  | 175±25mm |  | 现场取样 |  |  | 强度 |  |  |  | 38.6
MPa
工程负责人: |  | 质检员: |  |  | 记录: |  | 三水区建友混凝土有限公司试验室
（盖章有效）

## 6#5
佛山市三水区建友混凝土有限公司
混凝土搅拌质量记录表
工程名称: | 金融街佛山三水项目7号楼及其地下室 |  |  |  |  | 施工单位：中建一局集团建设发展有限公司
浇筑区段 | 7-2#楼(7-12~7~25轴交7~A-7~M轴)首层墙柱 |  |  |  | 混凝土 配合比 | 水 | 水泥 | 砂 | 石 | 掺合料 | 外加剂
搅拌时间 | 2019年1月8日18:05-05:10 |  |  |  | （kg/m³） | 120 | 477 | 631 | 1051 | 95 | 16.0
水泥品种 | 桥牌P.O 42.5R |  |  |  | 检验日期 | 2019-1-1 |  | 强度等级 |  | C60泵送
砂 源 | 四会胥江 |  |  | 筛分编号 |  |  |  | 含泥量 |  | 0.6%
石 源 | 丰鸿石业 |  |  | 筛分编号 |  |  |  | 含泥量 |  | 0.8%
砂含水量测定 |  | 石含水量测定 |  |  | 掺 合 料 含 水 量 测 定 |  |  |  | 外加剂浓度
测定时间 | 含水量 | 测定时间 | 含水量 |  | 测定时间 |  | 含水量 |  | 调整前 |  | 调整后
| 5.7% |  | 0.8% | [5 empty] | 12%
计量误差（每槽）（kg）
测试时间 | 水 | 水泥 |  | 砂 | 石 | 掺合料 |  |  | 外加剂
8:00 | 1±0.5 | 2±1 |  | 5±1 | 8±1 | 2±1 |  |  | 0.02±0.005
| 搅拌时间（每槽） | [7 empty] | min,s | 60 S
测试时间 | 水 | 水泥 |  | 砂 | 石 | 掺合料 |  |  | 外加剂
11:00 | 1±0.3 | 2±0.5 |  | 5±1 | 7±1 | 3±1 |  |  | 0.02±0.003
| 搅拌时间（每槽） | [7 empty] | min,s | 60 S
测试时间 | 水 | 水泥 |  | 砂 | 石 | 掺合料 |  |  | 外加剂
15:00 | 1±0.4 | 2±0.8 |  | 4±2 | 6±2 | 3±0.5 |  |  | 0.02±0.004
| 搅拌时间（每槽） | [7 empty] | min,s | 60 S
混凝土坍落度：温度记录 |  |  |  | 取 试 件 记 录
时间 | 温度(℃) | 坍落度mm |  | 取样地点 | 坍落度 mm |  |  | R1 | R3 | R7 | R28
|  | 175±25mm |  | 现场取样 |  |  | 强度 |  |  |  | 75.9
[7 empty] | MPa |  |  |  | 78.2
工程负责人: |  | 质检员: |  |  | 记录: |  | 三水区建友混凝土有限公司试验室
（盖章有效）

## 6#6
佛山市三水区建友混凝土有限公司
混凝土搅拌质量记录表
工程名称: | 金融街佛山三水项目7号楼及其地下室 |  |  |  |  | 施工单位：中建一局集团建设发展有限公司
浇筑区段 | 7-2#楼(7-12~7~25轴交7~A-7~M轴)二层梁板 |  |  |  | 混凝土 配合比 | 水 | 水泥 | 砂 | 石 | 掺合料 | 外加剂
搅拌时间 | 2019年1月8日16:25-08:40 |  |  |  | （kg/m³） | 115 | 287 | 808 | 1036 | 86 | 7.5
水泥品种 | 桥牌P.O 42.5R |  |  |  | 检验日期 | 2019-1-1 |  | 强度等级 |  | C30泵送
砂 源 | 四会胥江 |  |  | 筛分编号 |  |  |  | 含泥量 |  | 0.6%
石 源 | 丰鸿石业 |  |  | 筛分编号 |  |  |  | 含泥量 |  | 0.8%
砂含水量测定 |  | 石含水量测定 |  |  | 掺 合 料 含 水 量 测 定 |  |  |  | 外加剂浓度
测定时间 | 含水量 | 测定时间 | 含水量 |  | 测定时间 |  | 含水量 |  | 调整前 |  | 调整后
| 5.7% |  | 0.8% | [5 empty] | 12%
计量误差（每槽）（kg）
测试时间 | 水 | 水泥 |  | 砂 | 石 | 掺合料 |  |  | 外加剂
8:00 | 1±0.5 | 2±1 |  | 5±1 | 8±1 | 2±1 |  |  | 0.02±0.005
| 搅拌时间（每槽） | [7 empty] | min,s | 60 S
测试时间 | 水 | 水泥 |  | 砂 | 石 | 掺合料 |  |  | 外加剂
11:00 | 1±0.3 | 2±0.5 |  | 5±1 | 7±1 | 3±1 |  |  | 0.02±0.003
| 搅拌时间（每槽） | [7 empty] | min,s | 60 S
测试时间 | 水 | 水泥 |  | 砂 | 石 | 掺合料 |  |  | 外加剂
15:00 | 1±0.4 | 2±0.8 |  | 4±2 | 6±2 | 3±0.5 |  |  | 0.02±0.004
| 搅拌时间（每槽） | [7 empty] | min,s | 60 S
混凝土坍落度：温度记录 |  |  |  | 取 试 件 记 录
时间 | 温度(℃) | 坍落度mm |  | 取样地点 | 坍落度 mm |  |  | R1 | R3 | R7 | R28
|  | 175±25mm |  | 现场取样 |  |  | 强度 |  |  |  | 38.4
MPa
工程负责人: |  | 质检员: |  |  | 记录: |  | 三水区建友混凝土有限公司试验室
（盖章有效）

## 7#1
佛山市三水区建友混凝土有限公司
混凝土搅拌质量记录表
工程名称: | 金融街佛山三水项目8号楼及其地下室 |  |  |  |  | 施工单位：中建一局集团建设发展有限公司
浇筑区段 | 8-2#楼(8-14~8-26轴交8-A~8-H轴）首层墙柱 |  |  |  | 混凝土 配合比 | 水 | 水泥 | 砂 | 石 | 掺合料 | 外加剂
搅拌时间 | 2018年12月7日22:00-02:10 |  |  |  | （kg/m³） | 100 | 407 | 705 | 1052 | 95 | 11.0
水泥品种 | 桥牌P.O 42.5R |  |  |  | 检验日期 | 2018-12-1 |  | 强度等级 |  | C50泵送
砂 源 | 四会胥江 |  |  | 筛分编号 |  |  |  | 含泥量 |  | 0.6%
石 源 | 丰鸿石业 |  |  | 筛分编号 |  |  |  | 含泥量 |  | 0.8%
砂含水量测定 |  | 石含水量测定 |  |  | 掺 合 料 含 水 量 测 定 |  |  |  | 外加剂浓度
测定时间 | 含水量 | 测定时间 | 含水量 |  | 测定时间 |  | 含水量 |  | 调整前 |  | 调整后
| 5.7% |  | 0.8% | [5 empty] | 12%
计量误差（每槽）（kg）
测试时间 | 水 | 水泥 |  | 砂 | 石 | 掺合料 |  |  | 外加剂
8:00 | 1±0.5 | 2±1 |  | 5±1 | 8±1 | 2±1 |  |  | 0.02±0.005
| 搅拌时间（每槽） | [7 empty] | min,s | 60 S
测试时间 | 水 | 水泥 |  | 砂 | 石 | 掺合料 |  |  | 外加剂
11:00 | 1±0.3 | 2±0.5 |  | 5±1 | 7±1 | 3±1 |  |  | 0.02±0.003
| 搅拌时间（每槽） | [7 empty] | min,s | 60 S
测试时间 | 水 | 水泥 |  | 砂 | 石 | 掺合料 |  |  | 外加剂
15:00 | 1±0.4 | 2±0.8 |  | 4±2 | 6±2 | 3±0.5 |  |  | 0.02±0.004
| 搅拌时间（每槽） | [7 empty] | min,s | 60 S
混凝土坍落度：温度记录 |  |  |  | 取 试 件 记 录
时间 | 温度(℃) | 坍落度mm |  | 取样地点 | 坍落度 mm |  |  | R1 | R3 | R7 | R28
|  | 175±25mm |  | 现场取样 |  |  | 强度 |  |  |  | 64.1
MPa
工程负责人: |  | 质检员: |  |  | 记录: |  | 三水区建友混凝土有限公司试验室
（盖章有效）

## 7#2
佛山市三水区建友混凝土有限公司
混凝土搅拌质量记录表
工程名称: | 金融街佛山三水项目8号楼及其地下室 |  |  |  |  | 施工单位：中建一局集团建设发展有限公司
浇筑区段 | 8-2#楼(8-14~8-26轴交8-A~8-H轴）二层梁板 |  |  |  | 混凝土 配合比 | 水 | 水泥 | 砂 | 石 | 掺合料 | 外加剂
搅拌时间 | 2018年12月8日00:01-05:00 |  |  |  | （kg/m³） | 115 | 287 | 808 | 1036 | 86 | 7.5
水泥品种 | 桥牌P.O 42.5R |  |  |  | 检验日期 | 2018-12-1 |  | 强度等级 |  | C30泵送
砂 源 | 四会胥江 |  |  | 筛分编号 |  |  |  | 含泥量 |  | 0.6%
石 源 | 丰鸿石业 |  |  | 筛分编号 |  |  |  | 含泥量 |  | 0.8%
砂含水量测定 |  | 石含水量测定 |  |  | 掺 合 料 含 水 量 测 定 |  |  |  | 外加剂浓度
测定时间 | 含水量 | 测定时间 | 含水量 |  | 测定时间 |  | 含水量 |  | 调整前 |  | 调整后
| 5.7% |  | 0.8% | [5 empty] | 12%
计量误差（每槽）（kg）
测试时间 | 水 | 水泥 |  | 砂 | 石 | 掺合料 |  |  | 外加剂
8:00 | 1±0.5 | 2±1 |  | 5±1 | 8±1 | 2±1 |  |  | 0.02±0.005
| 搅拌时间（每槽） | [7 empty] | min,s | 60 S
测试时间 | 水 | 水泥 |  | 砂 | 石 | 掺合料 |  |  | 外加剂
11:00 | 1±0.3 | 2±0.5 |  | 5±1 | 7±1 | 3±1 |  |  | 0.02±0.003
| 搅拌时间（每槽） | [7 empty] | min,s | 60 S
测试时间 | 水 | 水泥 |  | 砂 | 石 | 掺合料 |  |  | 外加剂
15:00 | 1±0.4 | 2±0.8 |  | 4±2 | 6±2 | 3±0.5 |  |  | 0.02±0.004
| 搅拌时间（每槽） | [7 empty] | min,s | 60 S
混凝土坍落度：温度记录 |  |  |  | 取 试 件 记 录
时间 | 温度(℃) | 坍落度mm |  | 取样地点 | 坍落度 mm |  |  | R1 | R3 | R7 | R28
|  | 175±25mm |  | 现场取样 |  |  | 强度 |  |  |  | 38.5
MPa
工程负责人: |  | 质检员: |  |  | 记录: |  | 三水区建友混凝土有限公司试验室
（盖章有效）

## 7#3
佛山市三水区建友混凝土有限公司
混凝土搅拌质量记录表
工程名称: | 金融街佛山三水项目8号楼及其地下室 |  |  |  |  | 施工单位：中建一局集团建设发展有限公司
浇筑区段 | 8-2#（8-14-8-26轴/8-A-8-H轴）二层墙柱 |  |  |  | 混凝土 配合比 | 水 | 水泥 | 砂 | 石 | 掺合料 | 外加剂
搅拌时间 | 2018年12月23日15:49-17:21 |  |  |  | （kg/m³） | 100 | 407 | 705 | 1052 | 95 | 11.0
水泥品种 | 桥牌P.O 42.5R |  |  |  | 检验日期 | 2018-12-20 |  | 强度等级 |  | C50泵送
砂 源 | 四会胥江 |  |  | 筛分编号 |  |  |  | 含泥量 |  | 0.6%
石 源 | 丰鸿石业 |  |  | 筛分编号 |  |  |  | 含泥量 |  | 0.8%
砂含水量测定 |  | 石含水量测定 |  |  | 掺 合 料 含 水 量 测 定 |  |  |  | 外加剂浓度
测定时间 | 含水量 | 测定时间 | 含水量 |  | 测定时间 |  | 含水量 |  | 调整前 |  | 调整后
| 5.7% |  | 0.8% | [5 empty] | 12%
计量误差（每槽）（kg）
测试时间 | 水 | 水泥 |  | 砂 | 石 | 掺合料 |  |  | 外加剂
8:00 | 1±0.5 | 2±1 |  | 5±1 | 8±1 | 2±1 |  |  | 0.02±0.005
| 搅拌时间（每槽） | [7 empty] | min,s | 60 S
测试时间 | 水 | 水泥 |  | 砂 | 石 | 掺合料 |  |  | 外加剂
11:00 | 1±0.3 | 2±0.5 |  | 5±1 | 7±1 | 3±1 |  |  | 0.02±0.003
| 搅拌时间（每槽） | [7 empty] | min,s | 60 S
测试时间 | 水 | 水泥 |  | 砂 | 石 | 掺合料 |  |  | 外加剂
15:00 | 1±0.4 | 2±0.8 |  | 4±2 | 6±2 | 3±0.5 |  |  | 0.02±0.004
| 搅拌时间（每槽） | [7 empty] | min,s | 60 S
混凝土坍落度：温度记录 |  |  |  | 取 试 件 记 录
时间 | 温度(℃) | 坍落度mm |  | 取样地点 | 坍落度 mm |  |  | R1 | R3 | R7 | R28
|  | 175±25mm |  | 现场取样 |  |  | 强度 |  |  |  | 64.4
MPa
工程负责人: |  | 质检员: |  |  | 记录: |  | 三水区建友混凝土有限公司试验室
（盖章有效）

## 7#4
佛山市三水区建友混凝土有限公司
混凝土搅拌质量记录表
工程名称: | 金融街佛山三水项目8号楼及其地下室 |  |  |  |  | 施工单位：中建一局集团建设发展有限公司
浇筑区段 | 8-2#（8-14-8-26轴/8-A-8-H轴）三层梁板 |  |  |  | 混凝土 配合比 | 水 | 水泥 | 砂 | 石 | 掺合料 | 外加剂
搅拌时间 | 2018年12月23日14:08-21:20 |  |  |  | （kg/m³） | 115 | 287 | 808 | 1036 | 86 | 7.5
水泥品种 | 桥牌P.O 42.5R |  |  |  | 检验日期 | 2018-12-20 |  | 强度等级 |  | C30泵送
砂 源 | 四会胥江 |  |  | 筛分编号 |  |  |  | 含泥量 |  | 0.6%
石 源 | 丰鸿石业 |  |  | 筛分编号 |  |  |  | 含泥量 |  | 0.8%
砂含水量测定 |  | 石含水量测定 |  |  | 掺 合 料 含 水 量 测 定 |  |  |  | 外加剂浓度
测定时间 | 含水量 | 测定时间 | 含水量 |  | 测定时间 |  | 含水量 |  | 调整前 |  | 调整后
| 5.7% |  | 0.8% | [5 empty] | 12%
计量误差（每槽）（kg）
测试时间 | 水 | 水泥 |  | 砂 | 石 | 掺合料 |  |  | 外加剂
8:00 | 1±0.5 | 2±1 |  | 5±1 | 8±1 | 2±1 |  |  | 0.02±0.005
| 搅拌时间（每槽） | [7 empty] | min,s | 60 S
测试时间 | 水 | 水泥 |  | 砂 | 石 | 掺合料 |  |  | 外加剂
11:00 | 1±0.3 | 2±0.5 |  | 5±1 | 7±1 | 3±1 |  |  | 0.02±0.003
| 搅拌时间（每槽） | [7 empty] | min,s | 60 S
测试时间 | 水 | 水泥 |  | 砂 | 石 | 掺合料 |  |  | 外加剂
15:00 | 1±0.4 | 2±0.8 |  | 4±2 | 6±2 | 3±0.5 |  |  | 0.02±0.004
| 搅拌时间（每槽） | [7 empty] | min,s | 60 S
混凝土坍落度：温度记录 |  |  |  | 取 试 件 记 录
时间 | 温度(℃) | 坍落度mm |  | 取样地点 | 坍落度 mm |  |  | R1 | R3 | R7 | R28
|  | 175±25mm |  | 现场取样 |  |  | 强度 |  |  |  | 38.0
MPa
工程负责人: |  | 质检员: |  |  | 记录: |  | 三水区建友混凝土有限公司试验室
（盖章有效）

## 7#5
佛山市三水区建友混凝土有限公司
混凝土搅拌质量记录表
工程名称: | 金融街佛山三水项目8号楼及其地下室 |  |  |  |  | 施工单位：中建一局集团建设发展有限公司
浇筑区段 | 8-1#楼（8-1~8-14轴交8-A~8-H轴）二层墙柱 |  |  |  | 混凝土 配合比 | 水 | 水泥 | 砂 | 石 | 掺合料 | 外加剂
搅拌时间 | 2018年12月27日20:05-22:51 |  |  |  | （kg/m³） | 100 | 407 | 705 | 1052 | 95 | 11.0
水泥品种 | 桥牌P.O 42.5R |  |  |  | 检验日期 | 2018-12-20 |  | 强度等级 |  | C50泵送
砂 源 | 四会胥江 |  |  | 筛分编号 |  |  |  | 含泥量 |  | 0.6%
石 源 | 丰鸿石业 |  |  | 筛分编号 |  |  |  | 含泥量 |  | 0.8%
砂含水量测定 |  | 石含水量测定 |  |  | 掺 合 料 含 水 量 测 定 |  |  |  | 外加剂浓度
测定时间 | 含水量 | 测定时间 | 含水量 |  | 测定时间 |  | 含水量 |  | 调整前 |  | 调整后
| 5.7% |  | 0.8% | [5 empty] | 12%
计量误差（每槽）（kg）
测试时间 | 水 | 水泥 |  | 砂 | 石 | 掺合料 |  |  | 外加剂
8:00 | 1±0.5 | 2±1 |  | 5±1 | 8±1 | 2±1 |  |  | 0.02±0.005
| 搅拌时间（每槽） | [7 empty] | min,s | 60 S
测试时间 | 水 | 水泥 |  | 砂 | 石 | 掺合料 |  |  | 外加剂
11:00 | 1±0.3 | 2±0.5 |  | 5±1 | 7±1 | 3±1 |  |  | 0.02±0.003
| 搅拌时间（每槽） | [7 empty] | min,s | 60 S
测试时间 | 水 | 水泥 |  | 砂 | 石 | 掺合料 |  |  | 外加剂
15:00 | 1±0.4 | 2±0.8 |  | 4±2 | 6±2 | 3±0.5 |  |  | 0.02±0.004
| 搅拌时间（每槽） | [7 empty] | min,s | 60 S
混凝土坍落度：温度记录 |  |  |  | 取 试 件 记 录
时间 | 温度(℃) | 坍落度mm |  | 取样地点 | 坍落度 mm |  |  | R1 | R3 | R7 | R28
|  | 175±25mm |  | 现场取样 |  |  | 强度 |  |  |  | 64.2
MPa
工程负责人: |  | 质检员: |  |  | 记录: |  | 三水区建友混凝土有限公司试验室
（盖章有效）

## 7#6
佛山市三水区建友混凝土有限公司
混凝土搅拌质量记录表
工程名称: | 金融街佛山三水项目8号楼及其地下室 |  |  |  |  | 施工单位：中建一局集团建设发展有限公司
浇筑区段 | 8-1#楼（8-1~8-14轴交8-A~8-H轴）三层梁板 |  |  |  | 混凝土 配合比 | 水 | 水泥 | 砂 | 石 | 掺合料 | 外加剂
搅拌时间 | 2018年12月27日16:57-23:59 |  |  |  | （kg/m³） | 115 | 287 | 808 | 1036 | 86 | 7.5
水泥品种 | 桥牌P.O 42.5R |  |  |  | 检验日期 | 2018-12-20 |  | 强度等级 |  | C30泵送
砂 源 | 四会胥江 |  |  | 筛分编号 |  |  |  | 含泥量 |  | 0.6%
石 源 | 丰鸿石业 |  |  | 筛分编号 |  |  |  | 含泥量 |  | 0.8%
砂含水量测定 |  | 石含水量测定 |  |  | 掺 合 料 含 水 量 测 定 |  |  |  | 外加剂浓度
测定时间 | 含水量 | 测定时间 | 含水量 |  | 测定时间 |  | 含水量 |  | 调整前 |  | 调整后
| 5.7% |  | 0.8% | [5 empty] | 12%
计量误差（每槽）（kg）
测试时间 | 水 | 水泥 |  | 砂 | 石 | 掺合料 |  |  | 外加剂
8:00 | 1±0.5 | 2±1 |  | 5±1 | 8±1 | 2±1 |  |  | 0.02±0.005
| 搅拌时间（每槽） | [7 empty] | min,s | 60 S
测试时间 | 水 | 水泥 |  | 砂 | 石 | 掺合料 |  |  | 外加剂
11:00 | 1±0.3 | 2±0.5 |  | 5±1 | 7±1 | 3±1 |  |  | 0.02±0.003
| 搅拌时间（每槽） | [7 empty] | min,s | 60 S
测试时间 | 水 | 水泥 |  | 砂 | 石 | 掺合料 |  |  | 外加剂
15:00 | 1±0.4 | 2±0.8 |  | 4±2 | 6±2 | 3±0.5 |  |  | 0.02±0.004
| 搅拌时间（每槽） | [7 empty] | min,s | 60 S
混凝土坍落度：温度记录 |  |  |  | 取 试 件 记 录
时间 | 温度(℃) | 坍落度mm |  | 取样地点 | 坍落度 mm |  |  | R1 | R3 | R7 | R28
|  | 175±25mm |  | 现场取样 |  |  | 强度 |  |  |  | 37.9
MPa
工程负责人: |  | 质检员: |  |  | 记录: |  | 三水区建友混凝土有限公司试验室
（盖章有效）

## 7#7
佛山市三水区建友混凝土有限公司
混凝土搅拌质量记录表
工程名称: | 金融街佛山三水项目8号楼及其地下室 |  |  |  |  | 施工单位：中建一局集团建设发展有限公司
浇筑区段 | 8-2#（8-14-8-26轴/8-A-8-H轴）三层墙柱 |  |  |  | 混凝土 配合比 | 水 | 水泥 | 砂 | 石 | 掺合料 | 外加剂
搅拌时间 | 2019年1月3日01:25-03:43 |  |  |  | （kg/m³） | 100 | 407 | 705 | 1052 | 95 | 11.0
水泥品种 | 桥牌P.O 42.5R |  |  |  | 检验日期 | 2019-1-1 |  | 强度等级 |  | C50泵送
砂 源 | 四会胥江 |  |  | 筛分编号 |  |  |  | 含泥量 |  | 0.6%
石 源 | 丰鸿石业 |  |  | 筛分编号 |  |  |  | 含泥量 |  | 0.8%
砂含水量测定 |  | 石含水量测定 |  |  | 掺 合 料 含 水 量 测 定 |  |  |  | 外加剂浓度
测定时间 | 含水量 | 测定时间 | 含水量 |  | 测定时间 |  | 含水量 |  | 调整前 |  | 调整后
| 5.7% |  | 0.8% | [5 empty] | 12%
计量误差（每槽）（kg）
测试时间 | 水 | 水泥 |  | 砂 | 石 | 掺合料 |  |  | 外加剂
8:00 | 1±0.5 | 2±1 |  | 5±1 | 8±1 | 2±1 |  |  | 0.02±0.005
| 搅拌时间（每槽） | [7 empty] | min,s | 60 S
测试时间 | 水 | 水泥 |  | 砂 | 石 | 掺合料 |  |  | 外加剂
11:00 | 1±0.3 | 2±0.5 |  | 5±1 | 7±1 | 3±1 |  |  | 0.02±0.003
| 搅拌时间（每槽） | [7 empty] | min,s | 60 S
测试时间 | 水 | 水泥 |  | 砂 | 石 | 掺合料 |  |  | 外加剂
15:00 | 1±0.4 | 2±0.8 |  | 4±2 | 6±2 | 3±0.5 |  |  | 0.02±0.004
| 搅拌时间（每槽） | [7 empty] | min,s | 60 S
混凝土坍落度：温度记录 |  |  |  | 取 试 件 记 录
时间 | 温度(℃) | 坍落度mm |  | 取样地点 | 坍落度 mm |  |  | R1 | R3 | R7 | R28
|  | 175±25mm |  | 现场取样 |  |  | 强度 |  |  |  | 63.4
MPa
工程负责人: |  | 质检员: |  |  | 记录: |  | 三水区建友混凝土有限公司试验室
（盖章有效）

## 7#8
佛山市三水区建友混凝土有限公司
混凝土搅拌质量记录表
工程名称: | 金融街佛山三水项目8号楼及其地下室 |  |  |  |  | 施工单位：中建一局集团建设发展有限公司
浇筑区段 | 8-2#（8-14-8-26轴/8-A-8-H轴）四层梁板 |  |  |  | 混凝土 配合比 | 水 | 水泥 | 砂 | 石 | 掺合料 | 外加剂
搅拌时间 | 2019年1月3日22:34-05:27 |  |  |  | （kg/m³） | 115 | 287 | 808 | 1036 | 86 | 7.5
水泥品种 | 桥牌P.O 42.5R |  |  |  | 检验日期 | 2019-1-1 |  | 强度等级 |  | C30泵送
砂 源 | 四会胥江 |  |  | 筛分编号 |  |  |  | 含泥量 |  | 0.6%
石 源 | 丰鸿石业 |  |  | 筛分编号 |  |  |  | 含泥量 |  | 0.8%
砂含水量测定 |  | 石含水量测定 |  |  | 掺 合 料 含 水 量 测 定 |  |  |  | 外加剂浓度
测定时间 | 含水量 | 测定时间 | 含水量 |  | 测定时间 |  | 含水量 |  | 调整前 |  | 调整后
| 5.7% |  | 0.8% | [5 empty] | 12%
计量误差（每槽）（kg）
测试时间 | 水 | 水泥 |  | 砂 | 石 | 掺合料 |  |  | 外加剂
8:00 | 1±0.5 | 2±1 |  | 5±1 | 8±1 | 2±1 |  |  | 0.02±0.005
| 搅拌时间（每槽） | [7 empty] | min,s | 60 S
测试时间 | 水 | 水泥 |  | 砂 | 石 | 掺合料 |  |  | 外加剂
11:00 | 1±0.3 | 2±0.5 |  | 5±1 | 7±1 | 3±1 |  |  | 0.02±0.003
| 搅拌时间（每槽） | [7 empty] | min,s | 60 S
测试时间 | 水 | 水泥 |  | 砂 | 石 | 掺合料 |  |  | 外加剂
15:00 | 1±0.4 | 2±0.8 |  | 4±2 | 6±2 | 3±0.5 |  |  | 0.02±0.004
| 搅拌时间（每槽） | [7 empty] | min,s | 60 S
混凝土坍落度：温度记录 |  |  |  | 取 试 件 记 录
时间 | 温度(℃) | 坍落度mm |  | 取样地点 | 坍落度 mm |  |  | R1 | R3 | R7 | R28
|  | 175±25mm |  | 现场取样 |  |  | 强度 |  |  |  | 38.0
MPa
工程负责人: |  | 质检员: |  |  | 记录: |  | 三水区建友混凝土有限公司试验室
（盖章有效）

## 7#9
佛山市三水区建友混凝土有限公司
混凝土搅拌质量记录表
工程名称: | 金融街佛山三水项目8号楼及其地下室 |  |  |  |  | 施工单位：中建一局集团建设发展有限公司
浇筑区段 | 8-1#楼（8-1~8-14轴交8-A~8-H轴）三层墙柱 |  |  |  | 混凝土 配合比 | 水 | 水泥 | 砂 | 石 | 掺合料 | 外加剂
搅拌时间 | 2019年1月7日04:20-07:00 |  |  |  | （kg/m³） | 100 | 407 | 705 | 1052 | 95 | 11.0
水泥品种 | 桥牌P.O 42.5R |  |  |  | 检验日期 | 2019-1-1 |  | 强度等级 |  | C50泵送
砂 源 | 四会胥江 |  |  | 筛分编号 |  |  |  | 含泥量 |  | 0.6%
石 源 | 丰鸿石业 |  |  | 筛分编号 |  |  |  | 含泥量 |  | 0.8%
砂含水量测定 |  | 石含水量测定 |  |  | 掺 合 料 含 水 量 测 定 |  |  |  | 外加剂浓度
测定时间 | 含水量 | 测定时间 | 含水量 |  | 测定时间 |  | 含水量 |  | 调整前 |  | 调整后
| 5.7% |  | 0.8% | [5 empty] | 12%
计量误差（每槽）（kg）
测试时间 | 水 | 水泥 |  | 砂 | 石 | 掺合料 |  |  | 外加剂
8:00 | 1±0.5 | 2±1 |  | 5±1 | 8±1 | 2±1 |  |  | 0.02±0.005
| 搅拌时间（每槽） | [7 empty] | min,s | 60 S
测试时间 | 水 | 水泥 |  | 砂 | 石 | 掺合料 |  |  | 外加剂
11:00 | 1±0.3 | 2±0.5 |  | 5±1 | 7±1 | 3±1 |  |  | 0.02±0.003
| 搅拌时间（每槽） | [7 empty] | min,s | 60 S
测试时间 | 水 | 水泥 |  | 砂 | 石 | 掺合料 |  |  | 外加剂
15:00 | 1±0.4 | 2±0.8 |  | 4±2 | 6±2 | 3±0.5 |  |  | 0.02±0.004
| 搅拌时间（每槽） | [7 empty] | min,s | 60 S
混凝土坍落度：温度记录 |  |  |  | 取 试 件 记 录
时间 | 温度(℃) | 坍落度mm |  | 取样地点 | 坍落度 mm |  |  | R1 | R3 | R7 | R28
|  | 175±25mm |  | 现场取样 |  |  | 强度 |  |  |  | 64.1
MPa
工程负责人: |  | 质检员: |  |  | 记录: |  | 三水区建友混凝土有限公司试验室
（盖章有效）

## 7#10
佛山市三水区建友混凝土有限公司
混凝土搅拌质量记录表
工程名称: | 金融街佛山三水项目8号楼及其地下室 |  |  |  |  | 施工单位：中建一局集团建设发展有限公司
浇筑区段 | 8-1#楼（8-1~8-14轴交8-A~8-H轴）四层梁板 |  |  |  | 混凝土 配合比 | 水 | 水泥 | 砂 | 石 | 掺合料 | 外加剂
搅拌时间 | 2019年1月7日02:30-08:30 |  |  |  | （kg/m³） | 115 | 287 | 808 | 1036 | 86 | 7.5
水泥品种 | 桥牌P.O 42.5R |  |  |  | 检验日期 | 2019-1-1 |  | 强度等级 |  | C30泵送
砂 源 | 四会胥江 |  |  | 筛分编号 |  |  |  | 含泥量 |  | 0.6%
石 源 | 丰鸿石业 |  |  | 筛分编号 |  |  |  | 含泥量 |  | 0.8%
砂含水量测定 |  | 石含水量测定 |  |  | 掺 合 料 含 水 量 测 定 |  |  |  | 外加剂浓度
测定时间 | 含水量 | 测定时间 | 含水量 |  | 测定时间 |  | 含水量 |  | 调整前 |  | 调整后
| 5.7% |  | 0.8% | [5 empty] | 12%
计量误差（每槽）（kg）
测试时间 | 水 | 水泥 |  | 砂 | 石 | 掺合料 |  |  | 外加剂
8:00 | 1±0.5 | 2±1 |  | 5±1 | 8±1 | 2±1 |  |  | 0.02±0.005
| 搅拌时间（每槽） | [7 empty] | min,s | 60 S
测试时间 | 水 | 水泥 |  | 砂 | 石 | 掺合料 |  |  | 外加剂
11:00 | 1±0.3 | 2±0.5 |  | 5±1 | 7±1 | 3±1 |  |  | 0.02±0.003
| 搅拌时间（每槽） | [7 empty] | min,s | 60 S
测试时间 | 水 | 水泥 |  | 砂 | 石 | 掺合料 |  |  | 外加剂
15:00 | 1±0.4 | 2±0.8 |  | 4±2 | 6±2 | 3±0.5 |  |  | 0.02±0.004
| 搅拌时间（每槽） | [7 empty] | min,s | 60 S
混凝土坍落度：温度记录 |  |  |  | 取 试 件 记 录
时间 | 温度(℃) | 坍落度mm |  | 取样地点 | 坍落度 mm |  |  | R1 | R3 | R7 | R28
|  | 175±25mm |  | 现场取样 |  |  | 强度 |  |  |  | 38.3
MPa
工程负责人: |  | 质检员: |  |  | 记录: |  | 三水区建友混凝土有限公司试验室
（盖章有效）

## 7#11
佛山市三水区建友混凝土有限公司
混凝土搅拌质量记录表
工程名称: | 金融街佛山三水项目8号楼及其地下室 |  |  |  |  | 施工单位：中建一局集团建设发展有限公司
浇筑区段 | 8-2#（8-14-8-26轴/8-A-8-H轴）四层墙柱 |  |  |  | 混凝土 配合比 | 水 | 水泥 | 砂 | 石 | 掺合料 | 外加剂
搅拌时间 | 2019年1月12日22:30-01:45 |  |  |  | （kg/m³） | 100 | 407 | 705 | 1052 | 95 | 11.0
水泥品种 | 桥牌P.O 42.5R |  |  |  | 检验日期 | 2019-1-10 |  | 强度等级 |  | C50泵送
砂 源 | 四会胥江 |  |  | 筛分编号 |  |  |  | 含泥量 |  | 0.6%
石 源 | 丰鸿石业 |  |  | 筛分编号 |  |  |  | 含泥量 |  | 0.8%
砂含水量测定 |  | 石含水量测定 |  |  | 掺 合 料 含 水 量 测 定 |  |  |  | 外加剂浓度
测定时间 | 含水量 | 测定时间 | 含水量 |  | 测定时间 |  | 含水量 |  | 调整前 |  | 调整后
| 5.7% |  | 0.8% | [5 empty] | 12%
计量误差（每槽）（kg）
测试时间 | 水 | 水泥 |  | 砂 | 石 | 掺合料 |  |  | 外加剂
8:00 | 1±0.5 | 2±1 |  | 5±1 | 8±1 | 2±1 |  |  | 0.02±0.005
| 搅拌时间（每槽） | [7 empty] | min,s | 60 S
测试时间 | 水 | 水泥 |  | 砂 | 石 | 掺合料 |  |  | 外加剂
11:00 | 1±0.3 | 2±0.5 |  | 5±1 | 7±1 | 3±1 |  |  | 0.02±0.003
| 搅拌时间（每槽） | [7 empty] | min,s | 60 S
测试时间 | 水 | 水泥 |  | 砂 | 石 | 掺合料 |  |  | 外加剂
15:00 | 1±0.4 | 2±0.8 |  | 4±2 | 6±2 | 3±0.5 |  |  | 0.02±0.004
| 搅拌时间（每槽） | [7 empty] | min,s | 60 S
混凝土坍落度：温度记录 |  |  |  | 取 试 件 记 录
时间 | 温度(℃) | 坍落度mm |  | 取样地点 | 坍落度 mm |  |  | R1 | R3 | R7 | R28
|  | 175±25mm |  | 现场取样 |  |  | 强度 |  |  |  | 62.9
MPa
工程负责人: |  | 质检员: |  |  | 记录: |  | 三水区建友混凝土有限公司试验室
（盖章有效）

## 7#12
佛山市三水区建友混凝土有限公司
混凝土搅拌质量记录表
工程名称: | 金融街佛山三水项目8号楼及其地下室 |  |  |  |  | 施工单位：中建一局集团建设发展有限公司
浇筑区段 | 8-2#（8-14-8-26轴/8-A-8-H轴）五层梁板 |  |  |  | 混凝土 配合比 | 水 | 水泥 | 砂 | 石 | 掺合料 | 外加剂
搅拌时间 | 2019年1月12日20:19-11:35 |  |  |  | （kg/m³） | 115 | 287 | 808 | 1036 | 86 | 7.5
水泥品种 | 桥牌P.O 42.5R |  |  |  | 检验日期 | 2019-1-10 |  | 强度等级 |  | C30泵送
砂 源 | 四会胥江 |  |  | 筛分编号 |  |  |  | 含泥量 |  | 0.6%
石 源 | 丰鸿石业 |  |  | 筛分编号 |  |  |  | 含泥量 |  | 0.8%
砂含水量测定 |  | 石含水量测定 |  |  | 掺 合 料 含 水 量 测 定 |  |  |  | 外加剂浓度
测定时间 | 含水量 | 测定时间 | 含水量 |  | 测定时间 |  | 含水量 |  | 调整前 |  | 调整后
| 5.7% |  | 0.8% | [5 empty] | 12%
计量误差（每槽）（kg）
测试时间 | 水 | 水泥 |  | 砂 | 石 | 掺合料 |  |  | 外加剂
8:00 | 1±0.5 | 2±1 |  | 5±1 | 8±1 | 2±1 |  |  | 0.02±0.005
| 搅拌时间（每槽） | [7 empty] | min,s | 60 S
测试时间 | 水 | 水泥 |  | 砂 | 石 | 掺合料 |  |  | 外加剂
11:00 | 1±0.3 | 2±0.5 |  | 5±1 | 7±1 | 3±1 |  |  | 0.02±0.003
| 搅拌时间（每槽） | [7 empty] | min,s | 60 S
测试时间 | 水 | 水泥 |  | 砂 | 石 | 掺合料 |  |  | 外加剂
15:00 | 1±0.4 | 2±0.8 |  | 4±2 | 6±2 | 3±0.5 |  |  | 0.02±0.004
| 搅拌时间（每槽） | [7 empty] | min,s | 60 S
混凝土坍落度：温度记录 |  |  |  | 取 试 件 记 录
时间 | 温度(℃) | 坍落度mm |  | 取样地点 | 坍落度 mm |  |  | R1 | R3 | R7 | R28
|  | 175±25mm |  | 现场取样 |  |  | 强度 |  |  |  | 37.7
MPa
工程负责人: |  | 质检员: |  |  | 记录: |  | 三水区建友混凝土有限公司试验室
（盖章有效）

## 7#13
佛山市三水区建友混凝土有限公司
混凝土搅拌质量记录表
工程名称: | 金融街佛山三水项目8号楼及其地下室 |  |  |  |  | 施工单位：中建一局集团建设发展有限公司
浇筑区段 | 8-1#楼（8-1~8-14轴交8-A~8-H轴）四层墙柱 |  |  |  | 混凝土 配合比 | 水 | 水泥 | 砂 | 石 | 掺合料 | 外加剂
搅拌时间 | 2019年1月18日15:13-22:55 |  |  |  | （kg/m³） | 100 | 407 | 705 | 1052 | 95 | 11.0
水泥品种 | 桥牌P.O 42.5R |  |  |  | 检验日期 | 2019-1-10 |  | 强度等级 |  | C50泵送
砂 源 | 四会胥江 |  |  | 筛分编号 |  |  |  | 含泥量 |  | 0.6%
石 源 | 丰鸿石业 |  |  | 筛分编号 |  |  |  | 含泥量 |  | 0.8%
砂含水量测定 |  | 石含水量测定 |  |  | 掺 合 料 含 水 量 测 定 |  |  |  | 外加剂浓度
测定时间 | 含水量 | 测定时间 | 含水量 |  | 测定时间 |  | 含水量 |  | 调整前 |  | 调整后
| 5.7% |  | 0.8% | [5 empty] | 12%
计量误差（每槽）（kg）
测试时间 | 水 | 水泥 |  | 砂 | 石 | 掺合料 |  |  | 外加剂
8:00 | 1±0.5 | 2±1 |  | 5±1 | 8±1 | 2±1 |  |  | 0.02±0.005
| 搅拌时间（每槽） | [7 empty] | min,s | 60 S
测试时间 | 水 | 水泥 |  | 砂 | 石 | 掺合料 |  |  | 外加剂
11:00 | 1±0.3 | 2±0.5 |  | 5±1 | 7±1 | 3±1 |  |  | 0.02±0.003
| 搅拌时间（每槽） | [7 empty] | min,s | 60 S
测试时间 | 水 | 水泥 |  | 砂 | 石 | 掺合料 |  |  | 外加剂
15:00 | 1±0.4 | 2±0.8 |  | 4±2 | 6±2 | 3±0.5 |  |  | 0.02±0.004
| 搅拌时间（每槽） | [7 empty] | min,s | 60 S
混凝土坍落度：温度记录 |  |  |  | 取 试 件 记 录
时间 | 温度(℃) | 坍落度mm |  | 取样地点 | 坍落度 mm |  |  | R1 | R3 | R7 | R28
|  | 175±25mm |  | 现场取样 |  |  | 强度 |  |  |  | 63.7
MPa
工程负责人: |  | 质检员: |  |  | 记录: |  | 三水区建友混凝土有限公司试验室
（盖章有效）

## 7#14
佛山市三水区建友混凝土有限公司
混凝土搅拌质量记录表
工程名称: | 金融街佛山三水项目8号楼及其地下室 |  |  |  |  | 施工单位：中建一局集团建设发展有限公司
浇筑区段 | 8-1#楼（8-1~8-14轴交8-A~8-H轴）五层梁板 |  |  |  | 混凝土 配合比 | 水 | 水泥 | 砂 | 石 | 掺合料 | 外加剂
搅拌时间 | 2019年1月18日13:00-18:50 |  |  |  | （kg/m³） | 115 | 287 | 808 | 1036 | 86 | 7.5
水泥品种 | 桥牌P.O 42.5R |  |  |  | 检验日期 | 2019-1-10 |  | 强度等级 |  | C30泵送
砂 源 | 四会胥江 |  |  | 筛分编号 |  |  |  | 含泥量 |  | 0.6%
石 源 | 丰鸿石业 |  |  | 筛分编号 |  |  |  | 含泥量 |  | 0.8%
砂含水量测定 |  | 石含水量测定 |  |  | 掺 合 料 含 水 量 测 定 |  |  |  | 外加剂浓度
测定时间 | 含水量 | 测定时间 | 含水量 |  | 测定时间 |  | 含水量 |  | 调整前 |  | 调整后
| 5.7% |  | 0.8% | [5 empty] | 12%
计量误差（每槽）（kg）
测试时间 | 水 | 水泥 |  | 砂 | 石 | 掺合料 |  |  | 外加剂
8:00 | 1±0.5 | 2±1 |  | 5±1 | 8±1 | 2±1 |  |  | 0.02±0.005
| 搅拌时间（每槽） | [7 empty] | min,s | 60 S
测试时间 | 水 | 水泥 |  | 砂 | 石 | 掺合料 |  |  | 外加剂
11:00 | 1±0.3 | 2±0.5 |  | 5±1 | 7±1 | 3±1 |  |  | 0.02±0.003
| 搅拌时间（每槽） | [7 empty] | min,s | 60 S
测试时间 | 水 | 水泥 |  | 砂 | 石 | 掺合料 |  |  | 外加剂
15:00 | 1±0.4 | 2±0.8 |  | 4±2 | 6±2 | 3±0.5 |  |  | 0.02±0.004
| 搅拌时间（每槽） | [7 empty] | min,s | 60 S
混凝土坍落度：温度记录 |  |  |  | 取 试 件 记 录
时间 | 温度(℃) | 坍落度mm |  | 取样地点 | 坍落度 mm |  |  | R1 | R3 | R7 | R28
|  | 175±25mm |  | 现场取样 |  |  | 强度 |  |  |  | 38.4
MPa
工程负责人: |  | 质检员: |  |  | 记录: |  | 三水区建友混凝土有限公司试验室
（盖章有效）

## 8#1
佛山市三水区建友混凝土有限公司
混凝土搅拌质量记录表
工程名称: | 金融街佛山三水项目9号楼及其地下室 |  |  |  |  | 施工单位：中建一局集团建设发展有限公司
浇筑区段 | 2-7区地下室基础垫层（17～26轴交2/N～F轴） |  |  |  | 混凝土 配合比 | 水 | 水泥 | 砂 | 石 | 掺合料 | 外加剂
搅拌时间 | 2018年11月2日20:45-00:54 |  |  |  | （kg/m³） | 131 | 210 | 873 | 1015 | 90 | 6.0
水泥品种 | 桥牌P.O 42.5R |  |  |  | 检验日期 | 2018-11-1 |  | 强度等级 |  | C15泵送
砂 源 | 四会胥江 |  |  | 筛分编号 |  |  |  | 含泥量 |  | 0.6%
石 源 | 丰鸿石业 |  |  | 筛分编号 |  |  |  | 含泥量 |  | 0.8%
砂含水量测定 |  | 石含水量测定 |  |  | 掺 合 料 含 水 量 测 定 |  |  |  | 外加剂浓度
测定时间 | 含水量 | 测定时间 | 含水量 |  | 测定时间 |  | 含水量 |  | 调整前 |  | 调整后
| 5.7% |  | 0.8% | [5 empty] | 12%
计量误差（每槽）（kg）
测试时间 | 水 | 水泥 |  | 砂 | 石 | 掺合料 |  |  | 外加剂
8:00 | 1±0.5 | 2±1 |  | 5±1 | 8±1 | 2±1 |  |  | 0.02±0.005
| 搅拌时间（每槽） | [7 empty] | min,s | 60 S
测试时间 | 水 | 水泥 |  | 砂 | 石 | 掺合料 |  |  | 外加剂
11:00 | 1±0.3 | 2±0.5 |  | 5±1 | 7±1 | 3±1 |  |  | 0.02±0.003
| 搅拌时间（每槽） | [7 empty] | min,s | 60 S
测试时间 | 水 | 水泥 |  | 砂 | 石 | 掺合料 |  |  | 外加剂
15:00 | 1±0.4 | 2±0.8 |  | 4±2 | 6±2 | 3±0.5 |  |  | 0.02±0.004
| 搅拌时间（每槽） | [7 empty] | min,s | 60 S
混凝土坍落度：温度记录 |  |  |  | 取 试 件 记 录
时间 | 温度(℃) | 坍落度mm |  | 取样地点 | 坍落度 mm |  |  | R1 | R3 | R28 | R28
|  | 175±25mm |  | 现场取样 |  |  | 强度 |  |  | 19.1 | 19.3
[7 empty] | MPa |  |  |  | 19.0
19.0
工程负责人: |  | 质检员: |  |  | 记录: |  | 三水区建友混凝土有限公司试验室
（盖章有效）

## 8#2
佛山市三水区建友混凝土有限公司
混凝土搅拌质量记录表
工程名称: | 金融街佛山三水项目9号楼及其地下室 |  |  |  |  | 施工单位：中建一局集团建设发展有限公司
浇筑区段 | 2-7区地下室基础承台及基础底板（17～26轴交2/N～F轴） |  |  |  | 混凝土 配合比 | 水 | 水泥 | 砂 | 石 | 掺合料 | 外加剂
搅拌时间 | 2018年11月15日04:28-13:58 |  |  |  | （kg/m³） | 115 | 302 | 808 | 1036 | 71 | 7.5
水泥品种 | 桥牌P.O 42.5R |  |  |  | 检验日期 | 2018-11-10 |  | 强度等级 |  | C30泵送P6
砂 源 | 四会胥江 |  |  | 筛分编号 |  |  |  | 含泥量 |  | 0.6%
石 源 | 丰鸿石业 |  |  | 筛分编号 |  |  |  | 含泥量 |  | 0.8%
砂含水量测定 |  | 石含水量测定 |  |  | 掺 合 料 含 水 量 测 定 |  |  |  | 外加剂浓度
测定时间 | 含水量 | 测定时间 | 含水量 |  | 测定时间 |  | 含水量 |  | 调整前 |  | 调整后
| 5.7% |  | 0.8% | [5 empty] | 12%
计量误差（每槽）（kg）
测试时间 | 水 | 水泥 |  | 砂 | 石 | 掺合料 |  |  | 外加剂
8:00 | 1±0.5 | 2±1 |  | 5±1 | 8±1 | 2±1 |  |  | 0.02±0.005
| 搅拌时间（每槽） | [7 empty] | min,s | 60 S
测试时间 | 水 | 水泥 |  | 砂 | 石 | 掺合料 |  |  | 外加剂
11:00 | 1±0.3 | 2±0.5 |  | 5±1 | 7±1 | 3±1 |  |  | 0.02±0.003
| 搅拌时间（每槽） | [7 empty] | min,s | 60 S
测试时间 | 水 | 水泥 |  | 砂 | 石 | 掺合料 |  |  | 外加剂
15:00 | 1±0.4 | 2±0.8 |  | 4±2 | 6±2 | 3±0.5 |  |  | 0.02±0.004
| 搅拌时间（每槽） | [7 empty] | min,s | 60 S
混凝土坍落度：温度记录 |  |  |  | 取 试 件 记 录
时间 | 温度(℃) | 坍落度mm |  | 取样地点 | 坍落度 mm |  |  | R1 | R28 | R28 | R28
|  | 160±25mm |  | 现场取样 |  |  | 强度 |  | 37.5 | 38.4 | 37.9
[7 empty] | MPa |  | 37.9 | 37.6 | 39.1
[10 empty] | 38.0 | 38.3
工程负责人: |  | 质检员: |  |  | 记录: |  | 三水区建友混凝土有限公司试验室
（盖章有效）

## 8#3
佛山市三水区建友混凝土有限公司
混凝土搅拌质量记录表
工程名称: | 金融街佛山三水项目9号楼及其地下室 |  |  |  |  | 施工单位：中建一局集团建设发展有限公司
浇筑区段 | 2-7区地下室墙柱（17～26轴交2/N～F轴） |  |  |  | 混凝土 配合比 | 水 | 水泥 | 砂 | 石 | 掺合料 | 外加剂
搅拌时间 | 2018年12月3日17:10-03:45 |  |  |  | （kg/m³） | 116 | 317 | 789 | 1031 | 84 | 8.0
水泥品种 | 桥牌P.O 42.5R |  |  |  | 检验日期 | 2018-12-1 |  | 强度等级 |  | C35泵送
砂 源 | 四会胥江 |  |  | 筛分编号 |  |  |  | 含泥量 |  | 0.6%
石 源 | 丰鸿石业 |  |  | 筛分编号 |  |  |  | 含泥量 |  | 0.8%
砂含水量测定 |  | 石含水量测定 |  |  | 掺 合 料 含 水 量 测 定 |  |  |  | 外加剂浓度
测定时间 | 含水量 | 测定时间 | 含水量 |  | 测定时间 |  | 含水量 |  | 调整前 |  | 调整后
| 5.7% |  | 0.8% | [5 empty] | 12%
计量误差（每槽）（kg）
测试时间 | 水 | 水泥 |  | 砂 | 石 | 掺合料 |  |  | 外加剂
8:00 | 1±0.5 | 2±1 |  | 5±1 | 8±1 | 2±1 |  |  | 0.02±0.005
| 搅拌时间（每槽） | [7 empty] | min,s | 60 S
测试时间 | 水 | 水泥 |  | 砂 | 石 | 掺合料 |  |  | 外加剂
11:00 | 1±0.3 | 2±0.5 |  | 5±1 | 7±1 | 3±1 |  |  | 0.02±0.003
| 搅拌时间（每槽） | [7 empty] | min,s | 60 S
测试时间 | 水 | 水泥 |  | 砂 | 石 | 掺合料 |  |  | 外加剂
15:00 | 1±0.4 | 2±0.8 |  | 4±2 | 6±2 | 3±0.5 |  |  | 0.02±0.004
| 搅拌时间（每槽） | [7 empty] | min,s | 60 S
混凝土坍落度：温度记录 |  |  |  | 取 试 件 记 录
时间 | 温度(℃) | 坍落度mm |  | 取样地点 | 坍落度 mm |  |  | R1 | R3 | R7 | R28
|  | 175±25mm |  | 现场取样 |  |  | 强度 |  |  |  | 44.2
[7 empty] | MPa |  |  |  | 44.9
工程负责人: |  | 质检员: |  |  | 记录: |  | 三水区建友混凝土有限公司试验室
（盖章有效）

## 8#4
佛山市三水区建友混凝土有限公司
混凝土搅拌质量记录表
工程名称: | 金融街佛山三水项目9号楼及其地下室 |  |  |  |  | 施工单位：中建一局集团建设发展有限公司
浇筑区段 | 2-7区地下室墙柱（17～26轴交2/N～F轴） |  |  |  | 混凝土 配合比 | 水 | 水泥 | 砂 | 石 | 掺合料 | 外加剂
搅拌时间 | 2018年12月3日15:03-14:59 |  |  |  | （kg/m³） | 116 | 317 | 789 | 1031 | 84 | 8.0
水泥品种 | 桥牌P.O 42.5R |  |  |  | 检验日期 | 2018-12-1 |  | 强度等级 |  | C35泵送
砂 源 | 四会胥江 |  |  | 筛分编号 |  |  |  | 含泥量 |  | 0.6%
石 源 | 丰鸿石业 |  |  | 筛分编号 |  |  |  | 含泥量 |  | 0.8%
砂含水量测定 |  | 石含水量测定 |  |  | 掺 合 料 含 水 量 测 定 |  |  |  | 外加剂浓度
测定时间 | 含水量 | 测定时间 | 含水量 |  | 测定时间 |  | 含水量 |  | 调整前 |  | 调整后
| 5.7% |  | 0.8% | [5 empty] | 12%
计量误差（每槽）（kg）
测试时间 | 水 | 水泥 |  | 砂 | 石 | 掺合料 |  |  | 外加剂
8:00 | 1±0.5 | 2±1 |  | 5±1 | 8±1 | 2±1 |  |  | 0.02±0.005
| 搅拌时间（每槽） | [7 empty] | min,s | 60 S
测试时间 | 水 | 水泥 |  | 砂 | 石 | 掺合料 |  |  | 外加剂
11:00 | 1±0.3 | 2±0.5 |  | 5±1 | 7±1 | 3±1 |  |  | 0.02±0.003
| 搅拌时间（每槽） | [7 empty] | min,s | 60 S
测试时间 | 水 | 水泥 |  | 砂 | 石 | 掺合料 |  |  | 外加剂
15:00 | 1±0.4 | 2±0.8 |  | 4±2 | 6±2 | 3±0.5 |  |  | 0.02±0.004
| 搅拌时间（每槽） | [7 empty] | min,s | 60 S
混凝土坍落度：温度记录 |  |  |  | 取 试 件 记 录
时间 | 温度(℃) | 坍落度mm |  | 取样地点 | 坍落度 mm |  |  | R1 | R3 | R7 | R28
|  | 175±25mm |  | 现场取样 |  |  | 强度 |  |  |  | 45.3
[7 empty] | MPa |  |  |  | 44.0
工程负责人: |  | 质检员: |  |  | 记录: |  | 三水区建友混凝土有限公司试验室
（盖章有效）

## 8#5
佛山市三水区建友混凝土有限公司
混凝土搅拌质量记录表
工程名称: | 金融街佛山三水项目9号楼及其地下室 |  |  |  |  | 施工单位：中建一局集团建设发展有限公司
浇筑区段 | 2-7区地下室顶板（17～26轴交2/N～F轴） |  |  |  | 混凝土 配合比 | 水 | 水泥 | 砂 | 石 | 掺合料 | 外加剂
搅拌时间 | 2018年12月3日21:00-05:31 |  |  |  | （kg/m³） | 116 | 332 | 789 | 1032 | 68 | 8.0
水泥品种 | 桥牌P.O 42.5R |  |  |  | 检验日期 | 2018-12-1 |  | 强度等级 |  | C35泵送P6
砂 源 | 四会胥江 |  |  | 筛分编号 |  |  |  | 含泥量 |  | 0.6%
石 源 | 丰鸿石业 |  |  | 筛分编号 |  |  |  | 含泥量 |  | 0.8%
砂含水量测定 |  | 石含水量测定 |  |  | 掺 合 料 含 水 量 测 定 |  |  |  | 外加剂浓度
测定时间 | 含水量 | 测定时间 | 含水量 |  | 测定时间 |  | 含水量 |  | 调整前 |  | 调整后
| 5.7% |  | 0.8% | [5 empty] | 12%
计量误差（每槽）（kg）
测试时间 | 水 | 水泥 |  | 砂 | 石 | 掺合料 |  |  | 外加剂
8:00 | 1±0.5 | 2±1 |  | 5±1 | 8±1 | 2±1 |  |  | 0.02±0.005
| 搅拌时间（每槽） | [7 empty] | min,s | 60 S
测试时间 | 水 | 水泥 |  | 砂 | 石 | 掺合料 |  |  | 外加剂
11:00 | 1±0.3 | 2±0.5 |  | 5±1 | 7±1 | 3±1 |  |  | 0.02±0.003
| 搅拌时间（每槽） | [7 empty] | min,s | 60 S
测试时间 | 水 | 水泥 |  | 砂 | 石 | 掺合料 |  |  | 外加剂
15:00 | 1±0.4 | 2±0.8 |  | 4±2 | 6±2 | 3±0.5 |  |  | 0.02±0.004
| 搅拌时间（每槽） | [7 empty] | min,s | 60 S
混凝土坍落度：温度记录 |  |  |  | 取 试 件 记 录
时间 | 温度(℃) | 坍落度mm |  | 取样地点 | 坍落度 mm |  |  | R1 | R28 | R28 | R28
|  | 160±25mm |  | 现场取样 |  |  | 强度 |  | 43.9 | 45.0 | 43.5
[7 empty] | MPa |  |  | 44.4 | 45.2
[10 empty] | 43.6 | 44.6
工程负责人: |  | 质检员: |  |  | 记录: |  | 三水区建友混凝土有限公司试验室
（盖章有效）

## 8#6
佛山市三水区建友混凝土有限公司
混凝土搅拌质量记录表
工程名称: | 金融街佛山三水项目9号楼及其地下室 |  |  |  |  | 施工单位：中建一局集团建设发展有限公司
浇筑区段 | 2-5区地下室基础垫层（17～26轴交F～A轴） |  |  |  | 混凝土 配合比 | 水 | 水泥 | 砂 | 石 | 掺合料 | 外加剂
搅拌时间 | 2018年12月21日22:44-03:51 |  |  |  | （kg/m³） | 131 | 210 | 873 | 1015 | 90 | 6.0
水泥品种 | 桥牌P.O 42.5R |  |  |  | 检验日期 | 2018-12-20 |  | 强度等级 |  | C15泵送
砂 源 | 四会胥江 |  |  | 筛分编号 |  |  |  | 含泥量 |  | 0.6%
石 源 | 丰鸿石业 |  |  | 筛分编号 |  |  |  | 含泥量 |  | 0.8%
砂含水量测定 |  | 石含水量测定 |  |  | 掺 合 料 含 水 量 测 定 |  |  |  | 外加剂浓度
测定时间 | 含水量 | 测定时间 | 含水量 |  | 测定时间 |  | 含水量 |  | 调整前 |  | 调整后
| 5.7% |  | 0.8% | [5 empty] | 12%
计量误差（每槽）（kg）
测试时间 | 水 | 水泥 |  | 砂 | 石 | 掺合料 |  |  | 外加剂
8:00 | 1±0.5 | 2±1 |  | 5±1 | 8±1 | 2±1 |  |  | 0.02±0.005
| 搅拌时间（每槽） | [7 empty] | min,s | 60 S
测试时间 | 水 | 水泥 |  | 砂 | 石 | 掺合料 |  |  | 外加剂
11:00 | 1±0.3 | 2±0.5 |  | 5±1 | 7±1 | 3±1 |  |  | 0.02±0.003
| 搅拌时间（每槽） | [7 empty] | min,s | 60 S
测试时间 | 水 | 水泥 |  | 砂 | 石 | 掺合料 |  |  | 外加剂
15:00 | 1±0.4 | 2±0.8 |  | 4±2 | 6±2 | 3±0.5 |  |  | 0.02±0.004
| 搅拌时间（每槽） | [7 empty] | min,s | 60 S
混凝土坍落度：温度记录 |  |  |  | 取 试 件 记 录
时间 | 温度(℃) | 坍落度mm |  | 取样地点 | 坍落度 mm |  |  | R1 | R3 | R28 | R28
|  | 175±25mm |  | 现场取样 |  |  | 强度 |  |  | 18.8 | 19.1
[7 empty] | MPa |  |  | 19.4 | 19.4
19.4
工程负责人: |  | 质检员: |  |  | 记录: |  | 三水区建友混凝土有限公司试验室
（盖章有效）

## 8#7
佛山市三水区建友混凝土有限公司
混凝土搅拌质量记录表
工程名称: | 金融街佛山三水项目9号楼及其地下室 |  |  |  |  | 施工单位：中建一局集团建设发展有限公司
浇筑区段 | 2-5区地下室防水保护层（17～26轴交F～A轴） |  |  |  | 混凝土 配合比 | 水 | 水泥 | 砂 | 石 | 掺合料 | 外加剂
搅拌时间 | 2018年12月22日19:00-21:50 |  |  |  | （kg/m³） | 112 | 227 | 845 | 1047 | 93 | 6.4
水泥品种 | 桥牌P.O 42.5R |  |  |  | 检验日期 | 2018-12-20 |  | 强度等级 |  | C20泵送
砂 源 | 四会胥江 |  |  | 筛分编号 |  |  |  | 含泥量 |  | 0.6%
石 源 | 丰鸿石业 |  |  | 筛分编号 |  |  |  | 含泥量 |  | 0.8%
砂含水量测定 |  | 石含水量测定 |  |  | 掺 合 料 含 水 量 测 定 |  |  |  | 外加剂浓度
测定时间 | 含水量 | 测定时间 | 含水量 |  | 测定时间 |  | 含水量 |  | 调整前 |  | 调整后
| 5.7% |  | 0.8% | [5 empty] | 12%
计量误差（每槽）（kg）
测试时间 | 水 | 水泥 |  | 砂 | 石 | 掺合料 |  |  | 外加剂
8:00 | 1±0.5 | 2±1 |  | 5±1 | 8±1 | 2±1 |  |  | 0.02±0.005
| 搅拌时间（每槽） | [7 empty] | min,s | 60 S
测试时间 | 水 | 水泥 |  | 砂 | 石 | 掺合料 |  |  | 外加剂
11:00 | 1±0.3 | 2±0.5 |  | 5±1 | 7±1 | 3±1 |  |  | 0.02±0.003
| 搅拌时间（每槽） | [7 empty] | min,s | 60 S
测试时间 | 水 | 水泥 |  | 砂 | 石 | 掺合料 |  |  | 外加剂
15:00 | 1±0.4 | 2±0.8 |  | 4±2 | 6±2 | 3±0.5 |  |  | 0.02±0.004
| 搅拌时间（每槽） | [7 empty] | min,s | 60 S
混凝土坍落度：温度记录 |  |  |  | 取 试 件 记 录
时间 | 温度(℃) | 坍落度mm |  | 取样地点 | 坍落度 mm |  |  | R1 | R3 | R7 | R28
|  | 175±25mm |  | 现场取样 |  |  | 强度 |  |  |  | 25.5
[7 empty] | MPa |  |  |  | 26.3
工程负责人: |  | 质检员: |  |  | 记录: |  | 三水区建友混凝土有限公司试验室
（盖章有效）

## 8#8
佛山市三水区建友混凝土有限公司
混凝土搅拌质量记录表
工程名称: | 金融街佛山三水项目9号楼及其地下室 |  |  |  |  | 施工单位：中建一局集团建设发展有限公司
浇筑区段 | 2-5区地下室主楼墙柱（17～26轴交F～A轴） |  |  |  | 混凝土 配合比 | 水 | 水泥 | 砂 | 石 | 掺合料 | 外加剂
搅拌时间 | 2019年1月14日14:24-22:24 |  |  |  | （kg/m³） | 103 | 427 | 651 | 1110 | 87 | 11.8
水泥品种 | 桥牌P.O 42.5R |  |  |  | 检验日期 | 2019-1-10 |  | 强度等级 |  | C55泵送
砂 源 | 四会胥江 |  |  | 筛分编号 |  |  |  | 含泥量 |  | 0.6%
石 源 | 丰鸿石业 |  |  | 筛分编号 |  |  |  | 含泥量 |  | 0.8%
砂含水量测定 |  | 石含水量测定 |  |  | 掺 合 料 含 水 量 测 定 |  |  |  | 外加剂浓度
测定时间 | 含水量 | 测定时间 | 含水量 |  | 测定时间 |  | 含水量 |  | 调整前 |  | 调整后
| 5.7% |  | 0.8% | [5 empty] | 12%
计量误差（每槽）（kg）
测试时间 | 水 | 水泥 |  | 砂 | 石 | 掺合料 |  |  | 外加剂
8:00 | 1±0.5 | 2±1 |  | 5±1 | 8±1 | 2±1 |  |  | 0.02±0.005
| 搅拌时间（每槽） | [7 empty] | min,s | 60 S
测试时间 | 水 | 水泥 |  | 砂 | 石 | 掺合料 |  |  | 外加剂
11:00 | 1±0.3 | 2±0.5 |  | 5±1 | 7±1 | 3±1 |  |  | 0.02±0.003
| 搅拌时间（每槽） | [7 empty] | min,s | 60 S
测试时间 | 水 | 水泥 |  | 砂 | 石 | 掺合料 |  |  | 外加剂
15:00 | 1±0.4 | 2±0.8 |  | 4±2 | 6±2 | 3±0.5 |  |  | 0.02±0.004
| 搅拌时间（每槽） | [7 empty] | min,s | 60 S
混凝土坍落度：温度记录 |  |  |  | 取 试 件 记 录
时间 | 温度(℃) | 坍落度mm |  | 取样地点 | 坍落度 mm |  |  | R1 | R3 | R7 | R28
|  | 175±25mm |  | 现场取样 |  |  | 强度 |  |  |  | 68.2
[7 empty] | MPa |  |  |  | 70.8
70.2
工程负责人: |  | 质检员: |  |  | 记录: |  | 三水区建友混凝土有限公司试验室
（盖章有效）

## 8#9
佛山市三水区建友混凝土有限公司
混凝土搅拌质量记录表
工程名称: | 金融街佛山三水项目9号楼及其地下室 |  |  |  |  | 施工单位：中建一局集团建设发展有限公司
浇筑区段 | 2-5区地下室车库墙柱（17～26轴交F～A轴） |  |  |  | 混凝土 配合比 | 水 | 水泥 | 砂 | 石 | 掺合料 | 外加剂
搅拌时间 | 2019年1月14日14:09-04:52 |  |  |  | （kg/m³） | 116 | 317 | 789 | 1031 | 84 | 8.0
水泥品种 | 桥牌P.O 42.5R |  |  |  | 检验日期 | 2019-1-10 |  | 强度等级 |  | C35泵送
砂 源 | 四会胥江 |  |  | 筛分编号 |  |  |  | 含泥量 |  | 0.6%
石 源 | 丰鸿石业 |  |  | 筛分编号 |  |  |  | 含泥量 |  | 0.8%
砂含水量测定 |  | 石含水量测定 |  |  | 掺 合 料 含 水 量 测 定 |  |  |  | 外加剂浓度
测定时间 | 含水量 | 测定时间 | 含水量 |  | 测定时间 |  | 含水量 |  | 调整前 |  | 调整后
| 5.7% |  | 0.8% | [5 empty] | 12%
计量误差（每槽）（kg）
测试时间 | 水 | 水泥 |  | 砂 | 石 | 掺合料 |  |  | 外加剂
8:00 | 1±0.5 | 2±1 |  | 5±1 | 8±1 | 2±1 |  |  | 0.02±0.005
| 搅拌时间（每槽） | [7 empty] | min,s | 60 S
测试时间 | 水 | 水泥 |  | 砂 | 石 | 掺合料 |  |  | 外加剂
11:00 | 1±0.3 | 2±0.5 |  | 5±1 | 7±1 | 3±1 |  |  | 0.02±0.003
| 搅拌时间（每槽） | [7 empty] | min,s | 60 S
测试时间 | 水 | 水泥 |  | 砂 | 石 | 掺合料 |  |  | 外加剂
15:00 | 1±0.4 | 2±0.8 |  | 4±2 | 6±2 | 3±0.5 |  |  | 0.02±0.004
| 搅拌时间（每槽） | [7 empty] | min,s | 60 S
混凝土坍落度：温度记录 |  |  |  | 取 试 件 记 录
时间 | 温度(℃) | 坍落度mm |  | 取样地点 | 坍落度 mm |  |  | R1 | R3 | R28 | R28
|  | 175±25mm |  | 现场取样 |  |  | 强度 |  |  | 44.0 | 45.0
[7 empty] | MPa |  |  | 45.6 | 44.1
44.4
工程负责人: |  | 质检员: |  |  | 记录: |  | 三水区建友混凝土有限公司试验室
（盖章有效）

## 8#10
佛山市三水区建友混凝土有限公司
混凝土搅拌质量记录表
工程名称: | 金融街佛山三水项目9号楼及其地下室 |  |  |  |  | 施工单位：中建一局集团建设发展有限公司
浇筑区段 | 2-5区地下室顶板（17～26轴交F～A轴） |  |  |  | 混凝土 配合比 | 水 | 水泥 | 砂 | 石 | 掺合料 | 外加剂
搅拌时间 | 2019年1月14日14:07-09:34 |  |  |  | （kg/m³） | 116 | 332 | 789 | 1032 | 68 | 8.0
水泥品种 | 桥牌P.O 42.5R |  |  |  | 检验日期 | 2019-1-10 |  | 强度等级 |  | C35泵送P6
砂 源 | 四会胥江 |  |  | 筛分编号 |  |  |  | 含泥量 |  | 0.6%
石 源 | 丰鸿石业 |  |  | 筛分编号 |  |  |  | 含泥量 |  | 0.8%
砂含水量测定 |  | 石含水量测定 |  |  | 掺 合 料 含 水 量 测 定 |  |  |  | 外加剂浓度
测定时间 | 含水量 | 测定时间 | 含水量 |  | 测定时间 |  | 含水量 |  | 调整前 |  | 调整后
| 5.7% |  | 0.8% | [5 empty] | 12%
计量误差（每槽）（kg）
测试时间 | 水 | 水泥 |  | 砂 | 石 | 掺合料 |  |  | 外加剂
8:00 | 1±0.5 | 2±1 |  | 5±1 | 8±1 | 2±1 |  |  | 0.02±0.005
| 搅拌时间（每槽） | [7 empty] | min,s | 60 S
测试时间 | 水 | 水泥 |  | 砂 | 石 | 掺合料 |  |  | 外加剂
11:00 | 1±0.3 | 2±0.5 |  | 5±1 | 7±1 | 3±1 |  |  | 0.02±0.003
| 搅拌时间（每槽） | [7 empty] | min,s | 60 S
测试时间 | 水 | 水泥 |  | 砂 | 石 | 掺合料 |  |  | 外加剂
15:00 | 1±0.4 | 2±0.8 |  | 4±2 | 6±2 | 3±0.5 |  |  | 0.02±0.004
| 搅拌时间（每槽） | [7 empty] | min,s | 60 S
混凝土坍落度：温度记录 |  |  |  | 取 试 件 记 录
时间 | 温度(℃) | 坍落度mm |  | 取样地点 | 坍落度 mm |  |  | R1 | R28 | R28 | R28
|  | 160±25mm |  | 现场取样 |  |  | 强度 |  | 45.0 | 44.7 | 44.1
[7 empty] | MPa |  | 44.5 | 44.5 | 44.2
[10 empty] | 44.3 | 45.4
工程负责人: |  | 质检员: |  |  | 记录: |  | 三水区建友混凝土有限公司试验室
（盖章有效）

## 9#1
佛山市三水区建友混凝土有限公司
混凝土搅拌质量记录表
工程名称: | 金融街佛山三水项目10号楼及其地下室 |  |  |  |  | 施工单位：中建一局集团建设发展有限公司
浇筑区段 | 10-1#楼首层墙柱（10-1~10-13轴交10-A~10-M轴） |  |  |  | 混凝土 配合比 | 水 | 水泥 | 砂 | 石 | 掺合料 | 外加剂
搅拌时间 | 2018年12月10日19:06-15:52 |  |  |  | （kg/m³） | 120 | 477 | 631 | 1051 | 95 | 16.0
水泥品种 | 桥牌P.O 42.5R |  |  |  | 检验日期 | 2018-12-1 |  | 强度等级 |  | C60泵送
砂 源 | 四会胥江 |  |  | 筛分编号 |  |  |  | 含泥量 |  | 0.6%
石 源 | 丰鸿石业 |  |  | 筛分编号 |  |  |  | 含泥量 |  | 0.8%
砂含水量测定 |  | 石含水量测定 |  |  | 掺 合 料 含 水 量 测 定 |  |  |  | 外加剂浓度
测定时间 | 含水量 | 测定时间 | 含水量 |  | 测定时间 |  | 含水量 |  | 调整前 |  | 调整后
| 5.7% |  | 0.8% | [5 empty] | 12%
计量误差（每槽）（kg）
测试时间 | 水 | 水泥 |  | 砂 | 石 | 掺合料 |  |  | 外加剂
8:00 | 1±0.5 | 2±1 |  | 5±1 | 8±1 | 2±1 |  |  | 0.02±0.005
| 搅拌时间（每槽） | [7 empty] | min,s | 60 S
测试时间 | 水 | 水泥 |  | 砂 | 石 | 掺合料 |  |  | 外加剂
11:00 | 1±0.3 | 2±0.5 |  | 5±1 | 7±1 | 3±1 |  |  | 0.02±0.003
| 搅拌时间（每槽） | [7 empty] | min,s | 60 S
测试时间 | 水 | 水泥 |  | 砂 | 石 | 掺合料 |  |  | 外加剂
15:00 | 1±0.4 | 2±0.8 |  | 4±2 | 6±2 | 3±0.5 |  |  | 0.02±0.004
| 搅拌时间（每槽） | [7 empty] | min,s | 60 S
混凝土坍落度：温度记录 |  |  |  | 取 试 件 记 录
时间 | 温度(℃) | 坍落度mm |  | 取样地点 | 坍落度 mm |  |  | R1 | R3 | R7 | R28
|  | 175±25mm |  | 现场取样 |  |  | 强度 |  |  |  | 75.7
[7 empty] | MPa |  |  |  | 75.5
77.1
工程负责人: |  | 质检员: |  |  | 记录: |  | 三水区建友混凝土有限公司试验室
（盖章有效）

## 9#2
佛山市三水区建友混凝土有限公司
混凝土搅拌质量记录表
工程名称: | 金融街佛山三水项目10号楼及其地下室 |  |  |  |  | 施工单位：中建一局集团建设发展有限公司
浇筑区段 | 10-1#楼二层梁板（10-1~10-13轴交10-A~10-M轴） |  |  |  | 混凝土 配合比 | 水 | 水泥 | 砂 | 石 | 掺合料 | 外加剂
搅拌时间 | 2018年12月10日18:45-05:32 |  |  |  | （kg/m³） | 115 | 287 | 808 | 1036 | 86 | 7.5
水泥品种 | 桥牌P.O 42.5R |  |  |  | 检验日期 | 2018-12-1 |  | 强度等级 |  | C30泵送
砂 源 | 四会胥江 |  |  | 筛分编号 |  |  |  | 含泥量 |  | 0.6%
石 源 | 丰鸿石业 |  |  | 筛分编号 |  |  |  | 含泥量 |  | 0.8%
砂含水量测定 |  | 石含水量测定 |  |  | 掺 合 料 含 水 量 测 定 |  |  |  | 外加剂浓度
测定时间 | 含水量 | 测定时间 | 含水量 |  | 测定时间 |  | 含水量 |  | 调整前 |  | 调整后
| 5.7% |  | 0.8% | [5 empty] | 12%
计量误差（每槽）（kg）
测试时间 | 水 | 水泥 |  | 砂 | 石 | 掺合料 |  |  | 外加剂
8:00 | 1±0.5 | 2±1 |  | 5±1 | 8±1 | 2±1 |  |  | 0.02±0.005
| 搅拌时间（每槽） | [7 empty] | min,s | 60 S
测试时间 | 水 | 水泥 |  | 砂 | 石 | 掺合料 |  |  | 外加剂
11:00 | 1±0.3 | 2±0.5 |  | 5±1 | 7±1 | 3±1 |  |  | 0.02±0.003
| 搅拌时间（每槽） | [7 empty] | min,s | 60 S
测试时间 | 水 | 水泥 |  | 砂 | 石 | 掺合料 |  |  | 外加剂
15:00 | 1±0.4 | 2±0.8 |  | 4±2 | 6±2 | 3±0.5 |  |  | 0.02±0.004
| 搅拌时间（每槽） | [7 empty] | min,s | 60 S
混凝土坍落度：温度记录 |  |  |  | 取 试 件 记 录
时间 | 温度(℃) | 坍落度mm |  | 取样地点 | 坍落度 mm |  |  | R1 | R3 | R7 | R28
|  | 175±25mm |  | 现场取样 |  |  | 强度 |  |  |  | 38.1
MPa
工程负责人: |  | 质检员: |  |  | 记录: |  | 三水区建友混凝土有限公司试验室
（盖章有效）

## 9#3
佛山市三水区建友混凝土有限公司
混凝土搅拌质量记录表
工程名称: | 金融街佛山三水项目10号楼及其地下室 |  |  |  |  | 施工单位：中建一局集团建设发展有限公司
浇筑区段 | 10-1#楼二层墙柱（10-1~10-13轴交10-A~10-M轴） |  |  |  | 混凝土 配合比 | 水 | 水泥 | 砂 | 石 | 掺合料 | 外加剂
搅拌时间 | 2018年12月20日20:39-23:51 |  |  |  | （kg/m³） | 120 | 477 | 631 | 1051 | 95 | 16.0
水泥品种 | 桥牌P.O 42.5R |  |  |  | 检验日期 | 2018-12-10 |  | 强度等级 |  | C60泵送
砂 源 | 四会胥江 |  |  | 筛分编号 |  |  |  | 含泥量 |  | 0.6%
石 源 | 丰鸿石业 |  |  | 筛分编号 |  |  |  | 含泥量 |  | 0.8%
砂含水量测定 |  | 石含水量测定 |  |  | 掺 合 料 含 水 量 测 定 |  |  |  | 外加剂浓度
测定时间 | 含水量 | 测定时间 | 含水量 |  | 测定时间 |  | 含水量 |  | 调整前 |  | 调整后
| 5.7% |  | 0.8% | [5 empty] | 12%
计量误差（每槽）（kg）
测试时间 | 水 | 水泥 |  | 砂 | 石 | 掺合料 |  |  | 外加剂
8:00 | 1±0.5 | 2±1 |  | 5±1 | 8±1 | 2±1 |  |  | 0.02±0.005
| 搅拌时间（每槽） | [7 empty] | min,s | 60 S
测试时间 | 水 | 水泥 |  | 砂 | 石 | 掺合料 |  |  | 外加剂
11:00 | 1±0.3 | 2±0.5 |  | 5±1 | 7±1 | 3±1 |  |  | 0.02±0.003
| 搅拌时间（每槽） | [7 empty] | min,s | 60 S
测试时间 | 水 | 水泥 |  | 砂 | 石 | 掺合料 |  |  | 外加剂
15:00 | 1±0.4 | 2±0.8 |  | 4±2 | 6±2 | 3±0.5 |  |  | 0.02±0.004
| 搅拌时间（每槽） | [7 empty] | min,s | 60 S
混凝土坍落度：温度记录 |  |  |  | 取 试 件 记 录
时间 | 温度(℃) | 坍落度mm |  | 取样地点 | 坍落度 mm |  |  | R1 | R3 | R7 | R28
|  | 175±25mm |  | 现场取样 |  |  | 强度 |  |  |  | 77.4
MPa
工程负责人: |  | 质检员: |  |  | 记录: |  | 三水区建友混凝土有限公司试验室
（盖章有效）

## 9#4
佛山市三水区建友混凝土有限公司
混凝土搅拌质量记录表
工程名称: | 金融街佛山三水项目10号楼及其地下室 |  |  |  |  | 施工单位：中建一局集团建设发展有限公司
浇筑区段 | 10-1#楼三层梁板（10-1~10-13轴交10-A~10-M轴） |  |  |  | 混凝土 配合比 | 水 | 水泥 | 砂 | 石 | 掺合料 | 外加剂
搅拌时间 | 2018年12月20日19:55-02:11 |  |  |  | （kg/m³） | 115 | 287 | 808 | 1036 | 86 | 7.5
水泥品种 | 桥牌P.O 42.5R |  |  |  | 检验日期 | 2018-12-10 |  | 强度等级 |  | C30泵送
砂 源 | 四会胥江 |  |  | 筛分编号 |  |  |  | 含泥量 |  | 0.6%
石 源 | 丰鸿石业 |  |  | 筛分编号 |  |  |  | 含泥量 |  | 0.8%
砂含水量测定 |  | 石含水量测定 |  |  | 掺 合 料 含 水 量 测 定 |  |  |  | 外加剂浓度
测定时间 | 含水量 | 测定时间 | 含水量 |  | 测定时间 |  | 含水量 |  | 调整前 |  | 调整后
| 5.7% |  | 0.8% | [5 empty] | 12%
计量误差（每槽）（kg）
测试时间 | 水 | 水泥 |  | 砂 | 石 | 掺合料 |  |  | 外加剂
8:00 | 1±0.5 | 2±1 |  | 5±1 | 8±1 | 2±1 |  |  | 0.02±0.005
| 搅拌时间（每槽） | [7 empty] | min,s | 60 S
测试时间 | 水 | 水泥 |  | 砂 | 石 | 掺合料 |  |  | 外加剂
11:00 | 1±0.3 | 2±0.5 |  | 5±1 | 7±1 | 3±1 |  |  | 0.02±0.003
| 搅拌时间（每槽） | [7 empty] | min,s | 60 S
测试时间 | 水 | 水泥 |  | 砂 | 石 | 掺合料 |  |  | 外加剂
15:00 | 1±0.4 | 2±0.8 |  | 4±2 | 6±2 | 3±0.5 |  |  | 0.02±0.004
| 搅拌时间（每槽） | [7 empty] | min,s | 60 S
混凝土坍落度：温度记录 |  |  |  | 取 试 件 记 录
时间 | 温度(℃) | 坍落度mm |  | 取样地点 | 坍落度 mm |  |  | R1 | R3 | R7 | R28
|  | 175±25mm |  | 现场取样 |  |  | 强度 |  |  |  | 38.2
MPa
工程负责人: |  | 质检员: |  |  | 记录: |  | 三水区建友混凝土有限公司试验室
（盖章有效）

## 9#5
佛山市三水区建友混凝土有限公司
混凝土搅拌质量记录表
工程名称: | 金融街佛山三水项目10号楼及其地下室 |  |  |  |  | 施工单位：中建一局集团建设发展有限公司
浇筑区段 | 10-2#楼首层墙柱（10-13~10-27轴交10-A~10-M轴） |  |  |  | 混凝土 配合比 | 水 | 水泥 | 砂 | 石 | 掺合料 | 外加剂
搅拌时间 | 2018年12月7日18:47-01:46 |  |  |  | （kg/m³） | 120 | 477 | 631 | 1051 | 95 | 16.0
水泥品种 | 桥牌P.O 42.5R |  |  |  | 检验日期 | 2018-12-1 |  | 强度等级 |  | C60泵送
砂 源 | 四会胥江 |  |  | 筛分编号 |  |  |  | 含泥量 |  | 0.6%
石 源 | 丰鸿石业 |  |  | 筛分编号 |  |  |  | 含泥量 |  | 0.8%
砂含水量测定 |  | 石含水量测定 |  |  | 掺 合 料 含 水 量 测 定 |  |  |  | 外加剂浓度
测定时间 | 含水量 | 测定时间 | 含水量 |  | 测定时间 |  | 含水量 |  | 调整前 |  | 调整后
| 5.7% |  | 0.8% | [5 empty] | 12%
计量误差（每槽）（kg）
测试时间 | 水 | 水泥 |  | 砂 | 石 | 掺合料 |  |  | 外加剂
8:00 | 1±0.5 | 2±1 |  | 5±1 | 8±1 | 2±1 |  |  | 0.02±0.005
| 搅拌时间（每槽） | [7 empty] | min,s | 60 S
测试时间 | 水 | 水泥 |  | 砂 | 石 | 掺合料 |  |  | 外加剂
11:00 | 1±0.3 | 2±0.5 |  | 5±1 | 7±1 | 3±1 |  |  | 0.02±0.003
| 搅拌时间（每槽） | [7 empty] | min,s | 60 S
测试时间 | 水 | 水泥 |  | 砂 | 石 | 掺合料 |  |  | 外加剂
15:00 | 1±0.4 | 2±0.8 |  | 4±2 | 6±2 | 3±0.5 |  |  | 0.02±0.004
| 搅拌时间（每槽） | [7 empty] | min,s | 60 S
混凝土坍落度：温度记录 |  |  |  | 取 试 件 记 录
时间 | 温度(℃) | 坍落度mm |  | 取样地点 | 坍落度 mm |  |  | R1 | R3 | R7 | R28
|  | 175±25mm |  | 现场取样 |  |  | 强度 |  |  |  | 77.6
[7 empty] | MPa |  |  |  | 76.9
工程负责人: |  | 质检员: |  |  | 记录: |  | 三水区建友混凝土有限公司试验室
（盖章有效）

## 9#6
佛山市三水区建友混凝土有限公司
混凝土搅拌质量记录表
工程名称: | 金融街佛山三水项目10号楼及其地下室 |  |  |  |  | 施工单位：中建一局集团建设发展有限公司
浇筑区段 | 10-2#楼二层梁板（10-13~10-27轴交10-A~10-M轴） |  |  |  | 混凝土 配合比 | 水 | 水泥 | 砂 | 石 | 掺合料 | 外加剂
搅拌时间 | 2018年12月7日17:52-08:15 |  |  |  | （kg/m³） | 115 | 287 | 808 | 1036 | 86 | 7.5
水泥品种 | 桥牌P.O 42.5R |  |  |  | 检验日期 | 2018-12-1 |  | 强度等级 |  | C30泵送
砂 源 | 四会胥江 |  |  | 筛分编号 |  |  |  | 含泥量 |  | 0.6%
石 源 | 丰鸿石业 |  |  | 筛分编号 |  |  |  | 含泥量 |  | 0.8%
砂含水量测定 |  | 石含水量测定 |  |  | 掺 合 料 含 水 量 测 定 |  |  |  | 外加剂浓度
测定时间 | 含水量 | 测定时间 | 含水量 |  | 测定时间 |  | 含水量 |  | 调整前 |  | 调整后
| 5.7% |  | 0.8% | [5 empty] | 12%
计量误差（每槽）（kg）
测试时间 | 水 | 水泥 |  | 砂 | 石 | 掺合料 |  |  | 外加剂
8:00 | 1±0.5 | 2±1 |  | 5±1 | 8±1 | 2±1 |  |  | 0.02±0.005
| 搅拌时间（每槽） | [7 empty] | min,s | 60 S
测试时间 | 水 | 水泥 |  | 砂 | 石 | 掺合料 |  |  | 外加剂
11:00 | 1±0.3 | 2±0.5 |  | 5±1 | 7±1 | 3±1 |  |  | 0.02±0.003
| 搅拌时间（每槽） | [7 empty] | min,s | 60 S
测试时间 | 水 | 水泥 |  | 砂 | 石 | 掺合料 |  |  | 外加剂
15:00 | 1±0.4 | 2±0.8 |  | 4±2 | 6±2 | 3±0.5 |  |  | 0.02±0.004
| 搅拌时间（每槽） | [7 empty] | min,s | 60 S
混凝土坍落度：温度记录 |  |  |  | 取 试 件 记 录
时间 | 温度(℃) | 坍落度mm |  | 取样地点 | 坍落度 mm |  |  | R1 | R3 | R7 | R28
|  | 175±25mm |  | 现场取样 |  |  | 强度 |  |  |  | 38.4
[7 empty] | MPa |  |  |  | 38.6
工程负责人: |  | 质检员: |  |  | 记录: |  | 三水区建友混凝土有限公司试验室
（盖章有效）

## 9#7
佛山市三水区建友混凝土有限公司
混凝土搅拌质量记录表
工程名称: | 金融街佛山三水项目10号楼及其地下室 |  |  |  |  | 施工单位：中建一局集团建设发展有限公司
浇筑区段 | 10-2#楼三层墙柱（10-13~10-27轴交10-A~10-M轴） |  |  |  | 混凝土 配合比 | 水 | 水泥 | 砂 | 石 | 掺合料 | 外加剂
搅拌时间 | 2018年12月24日20:52-00:11 |  |  |  | （kg/m³） | 120 | 477 | 631 | 1051 | 95 | 16.0
水泥品种 | 桥牌P.O 42.5R |  |  |  | 检验日期 | 2018-12-20 |  | 强度等级 |  | C60泵送
砂 源 | 四会胥江 |  |  | 筛分编号 |  |  |  | 含泥量 |  | 0.6%
石 源 | 丰鸿石业 |  |  | 筛分编号 |  |  |  | 含泥量 |  | 0.8%
砂含水量测定 |  | 石含水量测定 |  |  | 掺 合 料 含 水 量 测 定 |  |  |  | 外加剂浓度
测定时间 | 含水量 | 测定时间 | 含水量 |  | 测定时间 |  | 含水量 |  | 调整前 |  | 调整后
| 5.7% |  | 0.8% | [5 empty] | 12%
计量误差（每槽）（kg）
测试时间 | 水 | 水泥 |  | 砂 | 石 | 掺合料 |  |  | 外加剂
8:00 | 1±0.5 | 2±1 |  | 5±1 | 8±1 | 2±1 |  |  | 0.02±0.005
| 搅拌时间（每槽） | [7 empty] | min,s | 60 S
测试时间 | 水 | 水泥 |  | 砂 | 石 | 掺合料 |  |  | 外加剂
11:00 | 1±0.3 | 2±0.5 |  | 5±1 | 7±1 | 3±1 |  |  | 0.02±0.003
| 搅拌时间（每槽） | [7 empty] | min,s | 60 S
测试时间 | 水 | 水泥 |  | 砂 | 石 | 掺合料 |  |  | 外加剂
15:00 | 1±0.4 | 2±0.8 |  | 4±2 | 6±2 | 3±0.5 |  |  | 0.02±0.004
| 搅拌时间（每槽） | [7 empty] | min,s | 60 S
混凝土坍落度：温度记录 |  |  |  | 取 试 件 记 录
时间 | 温度(℃) | 坍落度mm |  | 取样地点 | 坍落度 mm |  |  | R1 | R3 | R7 | R28
|  | 175±25mm |  | 现场取样 |  |  | 强度 |  |  |  | 76.4
MPa
工程负责人: |  | 质检员: |  |  | 记录: |  | 三水区建友混凝土有限公司试验室
（盖章有效）

## 9#8
佛山市三水区建友混凝土有限公司
混凝土搅拌质量记录表
工程名称: | 金融街佛山三水项目10号楼及其地下室 |  |  |  |  | 施工单位：中建一局集团建设发展有限公司
浇筑区段 | 10-2#楼四层梁板（10-13~10-27轴交10-A~10-M轴） |  |  |  | 混凝土 配合比 | 水 | 水泥 | 砂 | 石 | 掺合料 | 外加剂
搅拌时间 | 2018年12月24日20:19-03:27 |  |  |  | （kg/m³） | 115 | 287 | 808 | 1036 | 86 | 7.5
水泥品种 | 桥牌P.O 42.5R |  |  |  | 检验日期 | 2018-12-20 |  | 强度等级 |  | C30泵送
砂 源 | 四会胥江 |  |  | 筛分编号 |  |  |  | 含泥量 |  | 0.6%
石 源 | 丰鸿石业 |  |  | 筛分编号 |  |  |  | 含泥量 |  | 0.8%
砂含水量测定 |  | 石含水量测定 |  |  | 掺 合 料 含 水 量 测 定 |  |  |  | 外加剂浓度
测定时间 | 含水量 | 测定时间 | 含水量 |  | 测定时间 |  | 含水量 |  | 调整前 |  | 调整后
| 5.7% |  | 0.8% | [5 empty] | 12%
计量误差（每槽）（kg）
测试时间 | 水 | 水泥 |  | 砂 | 石 | 掺合料 |  |  | 外加剂
8:00 | 1±0.5 | 2±1 |  | 5±1 | 8±1 | 2±1 |  |  | 0.02±0.005
| 搅拌时间（每槽） | [7 empty] | min,s | 60 S
测试时间 | 水 | 水泥 |  | 砂 | 石 | 掺合料 |  |  | 外加剂
11:00 | 1±0.3 | 2±0.5 |  | 5±1 | 7±1 | 3±1 |  |  | 0.02±0.003
| 搅拌时间（每槽） | [7 empty] | min,s | 60 S
测试时间 | 水 | 水泥 |  | 砂 | 石 | 掺合料 |  |  | 外加剂
15:00 | 1±0.4 | 2±0.8 |  | 4±2 | 6±2 | 3±0.5 |  |  | 0.02±0.004
| 搅拌时间（每槽） | [7 empty] | min,s | 60 S
混凝土坍落度：温度记录 |  |  |  | 取 试 件 记 录
时间 | 温度(℃) | 坍落度mm |  | 取样地点 | 坍落度 mm |  |  | R1 | R3 | R7 | R28
|  | 175±25mm |  | 现场取样 |  |  | 强度 |  |  |  | 38.0
MPa
工程负责人: |  | 质检员: |  |  | 记录: |  | 三水区建友混凝土有限公司试验室
（盖章有效）

## 10#1
佛山市三水区建友混凝土有限公司
混凝土搅拌质量记录表
工程名称: | 金融街佛山三水项目11号楼及其地下室 |  |  |  |  | 施工单位：中建一局集团建设发展有限公司
浇筑区段 | 1-5区地下室基础承台及基础底板（9～18轴交F～A轴） |  |  |  | 混凝土 配合比 | 水 | 水泥 | 砂 | 石 | 掺合料 | 外加剂
搅拌时间 | 2018年12月13日18:31-15:18 |  |  |  | （kg/m³） | 115 | 302 | 808 | 1036 | 71 | 7.5
水泥品种 | 桥牌P.O 42.5R |  |  |  | 检验日期 | 2018-12-10 |  | 强度等级 |  | C30泵送P6
砂 源 | 四会胥江 |  |  | 筛分编号 |  |  |  | 含泥量 |  | 0.6%
石 源 | 丰鸿石业 |  |  | 筛分编号 |  |  |  | 含泥量 |  | 0.8%
砂含水量测定 |  | 石含水量测定 |  |  | 掺 合 料 含 水 量 测 定 |  |  |  | 外加剂浓度
测定时间 | 含水量 | 测定时间 | 含水量 |  | 测定时间 |  | 含水量 |  | 调整前 |  | 调整后
| 5.7% |  | 0.8% | [5 empty] | 12%
计量误差（每槽）（kg）
测试时间 | 水 | 水泥 |  | 砂 | 石 | 掺合料 |  |  | 外加剂
8:00 | 1±0.5 | 2±1 |  | 5±1 | 8±1 | 2±1 |  |  | 0.02±0.005
| 搅拌时间（每槽） | [7 empty] | min,s | 60 S
测试时间 | 水 | 水泥 |  | 砂 | 石 | 掺合料 |  |  | 外加剂
11:00 | 1±0.3 | 2±0.5 |  | 5±1 | 7±1 | 3±1 |  |  | 0.02±0.003
| 搅拌时间（每槽） | [7 empty] | min,s | 60 S
测试时间 | 水 | 水泥 |  | 砂 | 石 | 掺合料 |  |  | 外加剂
15:00 | 1±0.4 | 2±0.8 |  | 4±2 | 6±2 | 3±0.5 |  |  | 0.02±0.004
| 搅拌时间（每槽） | [7 empty] | min,s | 60 S
混凝土坍落度：温度记录 |  |  |  | 取 试 件 记 录
时间 | 温度(℃) | 坍落度mm |  | 取样地点 | 坍落度 mm |  |  | R28 | R28 | R28 | R28
|  | 160±25mm |  | 现场取样 |  |  | 强度 | 37.4 | 38.3 | 38.4 | 38.3
[7 empty] | MPa |  | 38.7 | 38.1 | 38.7
[9 empty] | 38.6 | 38.7 | 38.1
工程负责人: |  | 质检员: |  |  | 记录: |  | 三水区建友混凝土有限公司试验室
（盖章有效）

## 10#2
佛山市三水区建友混凝土有限公司
混凝土搅拌质量记录表
工程名称: | 金融街佛山三水项目11号楼及其地下室 |  |  |  |  | 施工单位：中建一局集团建设发展有限公司
浇筑区段 | 1-5区地下室墙柱（9～18轴交F～A轴） |  |  |  | 混凝土 配合比 | 水 | 水泥 | 砂 | 石 | 掺合料 | 外加剂
搅拌时间 | 2019年1月6日20:21-02:59 |  |  |  | （kg/m³） | 120 | 477 | 631 | 1051 | 95 | 16.0
水泥品种 | 桥牌P.O 42.5R |  |  |  | 检验日期 | 2019-1-1 |  | 强度等级 |  | C60泵送
砂 源 | 四会胥江 |  |  | 筛分编号 |  |  |  | 含泥量 |  | 0.6%
石 源 | 丰鸿石业 |  |  | 筛分编号 |  |  |  | 含泥量 |  | 0.8%
砂含水量测定 |  | 石含水量测定 |  |  | 掺 合 料 含 水 量 测 定 |  |  |  | 外加剂浓度
测定时间 | 含水量 | 测定时间 | 含水量 |  | 测定时间 |  | 含水量 |  | 调整前 |  | 调整后
| 5.7% |  | 0.8% | [5 empty] | 12%
计量误差（每槽）（kg）
测试时间 | 水 | 水泥 |  | 砂 | 石 | 掺合料 |  |  | 外加剂
8:00 | 1±0.5 | 2±1 |  | 5±1 | 8±1 | 2±1 |  |  | 0.02±0.005
| 搅拌时间（每槽） | [7 empty] | min,s | 60 S
测试时间 | 水 | 水泥 |  | 砂 | 石 | 掺合料 |  |  | 外加剂
11:00 | 1±0.3 | 2±0.5 |  | 5±1 | 7±1 | 3±1 |  |  | 0.02±0.003
| 搅拌时间（每槽） | [7 empty] | min,s | 60 S
测试时间 | 水 | 水泥 |  | 砂 | 石 | 掺合料 |  |  | 外加剂
15:00 | 1±0.4 | 2±0.8 |  | 4±2 | 6±2 | 3±0.5 |  |  | 0.02±0.004
| 搅拌时间（每槽） | [7 empty] | min,s | 60 S
混凝土坍落度：温度记录 |  |  |  | 取 试 件 记 录
时间 | 温度(℃) | 坍落度mm |  | 取样地点 | 坍落度 mm |  |  | R1 | R3 | R7 | R28
|  | 175±25mm |  | 现场取样 |  |  | 强度 |  |  |  | 77.2
[7 empty] | MPa |  |  |  | 76.7
工程负责人: |  | 质检员: |  |  | 记录: |  | 三水区建友混凝土有限公司试验室
（盖章有效）

## 10#3
佛山市三水区建友混凝土有限公司
混凝土搅拌质量记录表
工程名称: | 金融街佛山三水项目11号楼及其地下室 |  |  |  |  | 施工单位：中建一局集团建设发展有限公司
浇筑区段 | 1-5区车库墙柱（9～18轴交F～A轴） |  |  |  | 混凝土 配合比 | 水 | 水泥 | 砂 | 石 | 掺合料 | 外加剂
搅拌时间 | 2019年1月6日23:56-16:02 |  |  |  | （kg/m³） | 116 | 317 | 789 | 1031 | 84 | 8.0
水泥品种 | 桥牌P.O 42.5R |  |  |  | 检验日期 | 2019-1-1 |  | 强度等级 |  | C35泵送
砂 源 | 四会胥江 |  |  | 筛分编号 |  |  |  | 含泥量 |  | 0.6%
石 源 | 丰鸿石业 |  |  | 筛分编号 |  |  |  | 含泥量 |  | 0.8%
砂含水量测定 |  | 石含水量测定 |  |  | 掺 合 料 含 水 量 测 定 |  |  |  | 外加剂浓度
测定时间 | 含水量 | 测定时间 | 含水量 |  | 测定时间 |  | 含水量 |  | 调整前 |  | 调整后
| 5.7% |  | 0.8% | [5 empty] | 12%
计量误差（每槽）（kg）
测试时间 | 水 | 水泥 |  | 砂 | 石 | 掺合料 |  |  | 外加剂
8:00 | 1±0.5 | 2±1 |  | 5±1 | 8±1 | 2±1 |  |  | 0.02±0.005
| 搅拌时间（每槽） | [7 empty] | min,s | 60 S
测试时间 | 水 | 水泥 |  | 砂 | 石 | 掺合料 |  |  | 外加剂
11:00 | 1±0.3 | 2±0.5 |  | 5±1 | 7±1 | 3±1 |  |  | 0.02±0.003
| 搅拌时间（每槽） | [7 empty] | min,s | 60 S
测试时间 | 水 | 水泥 |  | 砂 | 石 | 掺合料 |  |  | 外加剂
15:00 | 1±0.4 | 2±0.8 |  | 4±2 | 6±2 | 3±0.5 |  |  | 0.02±0.004
| 搅拌时间（每槽） | [7 empty] | min,s | 60 S
混凝土坍落度：温度记录 |  |  |  | 取 试 件 记 录
时间 | 温度(℃) | 坍落度mm |  | 取样地点 | 坍落度 mm |  |  | R1 | R3 | R28 | R28
|  | 175±25mm |  | 现场取样 |  |  | 强度 |  |  | 45.3 | 45.2
[7 empty] | MPa |  |  |  | 44.9
44.9
工程负责人: |  | 质检员: |  |  | 记录: |  | 三水区建友混凝土有限公司试验室
（盖章有效）

## 10#4
佛山市三水区建友混凝土有限公司
混凝土搅拌质量记录表
工程名称: | 金融街佛山三水项目11号楼及其地下室 |  |  |  |  | 施工单位：中建一局集团建设发展有限公司
浇筑区段 | 1-5区地下室顶板（9～18轴交F～A轴） |  |  |  | 混凝土 配合比 | 水 | 水泥 | 砂 | 石 | 掺合料 | 外加剂
搅拌时间 | 2019年1月6日17:12-19:08 |  |  |  | （kg/m³） | 116 | 332 | 789 | 1032 | 68 | 8.0
水泥品种 | 桥牌P.O 42.5R |  |  |  | 检验日期 | 2019-1-1 |  | 强度等级 |  | C35泵送P6
砂 源 | 四会胥江 |  |  | 筛分编号 |  |  |  | 含泥量 |  | 0.6%
石 源 | 丰鸿石业 |  |  | 筛分编号 |  |  |  | 含泥量 |  | 0.8%
砂含水量测定 |  | 石含水量测定 |  |  | 掺 合 料 含 水 量 测 定 |  |  |  | 外加剂浓度
测定时间 | 含水量 | 测定时间 | 含水量 |  | 测定时间 |  | 含水量 |  | 调整前 |  | 调整后
| 5.7% |  | 0.8% | [5 empty] | 12%
计量误差（每槽）（kg）
测试时间 | 水 | 水泥 |  | 砂 | 石 | 掺合料 |  |  | 外加剂
8:00 | 1±0.5 | 2±1 |  | 5±1 | 8±1 | 2±1 |  |  | 0.02±0.005
| 搅拌时间（每槽） | [7 empty] | min,s | 60 S
测试时间 | 水 | 水泥 |  | 砂 | 石 | 掺合料 |  |  | 外加剂
11:00 | 1±0.3 | 2±0.5 |  | 5±1 | 7±1 | 3±1 |  |  | 0.02±0.003
| 搅拌时间（每槽） | [7 empty] | min,s | 60 S
测试时间 | 水 | 水泥 |  | 砂 | 石 | 掺合料 |  |  | 外加剂
15:00 | 1±0.4 | 2±0.8 |  | 4±2 | 6±2 | 3±0.5 |  |  | 0.02±0.004
| 搅拌时间（每槽） | [7 empty] | min,s | 60 S
混凝土坍落度：温度记录 |  |  |  | 取 试 件 记 录
时间 | 温度(℃) | 坍落度mm |  | 取样地点 | 坍落度 mm |  |  | R1 | R3 | R28 | R28
|  | 160±25mm |  | 现场取样 |  |  | 强度 |  |  | 44.3 | 44.2
[7 empty] | MPa |  |  | 45.0 | 45.8
[10 empty] | 45.0 | 43.5
工程负责人: |  | 质检员: |  |  | 记录: |  | 三水区建友混凝土有限公司试验室
（盖章有效）